## Sheet1
ヤマトスチール
板厚 | 試験体名 | 板厚-1 (mm) | 板厚-2 (mm) | 板厚-3 (mm) | 板幅-1 (mm) | 板幅-2 (mm) | 板幅-3 (mm) | 標点間距離 表 (mm) | 標点間距離 裏 (mm) | 標点間距離 表 試験後 (mm) | 標点間距離 裏 試験後 (mm) | 板厚平均-1 (mm) | 板厚平均-2 (mm) | 板厚平均-3 (mm) | 板幅平均-1 (mm) | 板幅平均-2 (mm) | 板幅平均-3 (mm) | 標点間距離 表 (mm) | 標点間距離 裏 (mm) | 断面積-1 (mm1) | 断面積-2 (mm2) | 断面積-3 (mm3) | 板厚 | 試験体名 | 板厚-1 (mm) | 板厚-2 (mm) | 板厚-3 (mm) | 板幅-1 (mm) | 板幅-2 (mm) | 板幅-3 (mm) | 標点間距離 表 (mm) | 標点間距離 裏 (mm) | 標点間距離 表 試験後 (mm) | 標点間距離 裏 試験後 (mm) | 板厚平均-1 (mm) | 板厚平均-2 (mm) | 板厚平均-3 (mm) | 板幅平均-1 (mm) | 板幅平均-2 (mm) | 板幅平均-3 (mm) | 標点間距離 表 (mm) | 標点間距離 裏 (mm) | 断面積-1 (mm1) | 断面積-2 (mm2) | 断面積-3 (mm3)
21 | H4F-1 | 20.4 | 20.46 | 20.42 | 25.43 | 25.3 | 25.1 | 49.5 | 49.49 | 67.32 | 66.8 | 20.44333 | 20.46667 | 20.41667 | 25.47667 | 25.35333 | 25.18333 | 49.53333 | 49.49333 | 520.828 | 518.8982 | 514.1597 | 22 | EP300-1 | 21.36 | 21.93 | 21.73 | 26.03 | 26 | 25.93 | 50.1 | 50.95 | 67.92 | 69.16 | 21.26333 | 21.85333 | 21.76667 | 26.21667 | 26.00667 | 25.93333 | 49.94 | 50.75667 | 557.4537 | 568.3324 | 564.4822
|  | 20.44 | 20.48 | 20.41 | 25.51 | 25.39 | 25.21 | 49.59 | 49.49 | 67.32 | 66.85 | [13 empty] | 21.23 | 21.79 | 21.84 | 26.32 | 26 | 25.91 | 49.79 | 50.71 | 67.93 | 69.34
|  | 20.49 | 20.46 | 20.42 | 25.49 | 25.37 | 25.24 | 49.51 | 49.5 | 67.36 | 66.79 | [13 empty] | 21.2 | 21.84 | 21.73 | 26.3 | 26.02 | 25.96 | 49.93 | 50.61 | 67.92 | 69.38
| H4F-2 | 20.47 | 20.56 | 20.63 | 25.03 | 25.16 | 25.13 | 49.72 | 49.99 | 65.17 | 65.4 | 20.49667 | 20.61333 | 20.61667 | 25.04 | 25.16 | 25.15 | 49.74667 | 50 | 513.2365 | 518.6315 | 518.5092 |  | EP300-2 | 21.97 | 21.7 | 21.67 | 26.01 | 26.05 | 25.93 | 50.36 | 50.75 | 67.72 | 68.62 | 21.80667 | 21.80667 | 21.69333 | 25.74 | 25.97667 | 25.97333 | 50.35 | 50.62667 | 561.3036 | 566.4645 | 563.4482
|  | 20.53 | 20.65 | 20.61 | 25.02 | 25.2 | 25.14 | 49.72 | 50.01 | 65.16 | 65.36 | [13 empty] | 21.75 | 21.68 | 21.65 | 25.99 | 25.94 | 26.01 | 50.35 | 50.56 | 67.74 | 68.71
|  | 20.49 | 20.63 | 20.61 | 25.07 | 25.12 | 25.18 | 49.8 | 50 | 65.17 | 65.34 | [13 empty] | 21.7 | 21.7 | 21.76 | 25.98 | 25.94 | 25.98 | 50.34 | 50.57 | 67.61 | 68.76
| H4F-3 | 20.66 | 20.64 | 20.58 | 25.25 | 25.14 | 25.23 | 49.89 | 49.94 | 67.87 | 67.91 | 20.65 | 20.67667 | 20.59 | 25.26667 | 25.15667 | 25.22333 | 49.86667 | 49.90667 | 521.7567 | 520.156 | 519.3484 |  | EP300-3 | 21.9 | 21.68 | 21.78 | 25.93 | 25.94 | 26.08 | 50.51 | 50.36 | 69.71 | 68.58 | 21.96 | 21.7 | 21.87 | 26.04667 | 25.97667 | 26.09 | 50.53667 | 50.31667 | 571.9848 | 563.6937 | 570.5883
|  | 20.69 | 20.69 | 20.58 | 25.3 | 25.17 | 25.17 | 49.83 | 49.84 | 67.84 | 67.86 | [13 empty] | 21.84 | 21.7 | 21.88 | 26.12 | 25.94 | 26.09 | 50.53 | 50.49 | 69.65 | 68.68
|  | 20.6 | 20.7 | 20.61 | 25.25 | 25.16 | 25.27 | 49.88 | 49.94 | 67.73 | 68.06 | [13 empty] | 22.14 | 21.72 | 21.95 | 26.09 | 26.05 | 26.1 | 50.57 | 50.1 | 69.38 | 68.99
[22 empty] | 518.3916 | [22 empty] | 565.3057
ヤマトスチール
板厚 | 試験体名 | 板厚-1 (mm) | 板厚-2 (mm) | 板厚-3 (mm) | 板幅-1 (mm) | 板幅-2 (mm) | 板幅-3 (mm) | 標点間距離 表 (mm) | 標点間距離 裏 (mm) | 標点間距離 表 試験後 (mm) | 標点間距離 裏 試験後 (mm) | 板厚平均-1 (mm) | 板厚平均-2 (mm) | 板厚平均-3 (mm) | 板幅平均-1 (mm) | 板幅平均-2 (mm) | 板幅平均-3 (mm) | 標点間距離 表 (mm) | 標点間距離 裏 (mm) | 断面積-1 (mm1) | 断面積-2 (mm2) | 断面積-3 (mm3) | 板厚 | 試験体名 | 板厚-1 (mm) | 板厚-2 (mm) | 板厚-3 (mm) | 板幅-1 (mm) | 板幅-2 (mm) | 板幅-3 (mm) | 標点間距離 表 (mm) | 標点間距離 裏 (mm) | 標点間距離 表 試験後 (mm) | 標点間距離 裏 試験後 (mm) | 板厚平均-1 (mm) | 板厚平均-2 (mm) | 板厚平均-3 (mm) | 板幅平均-1 (mm) | 板幅平均-2 (mm) | 板幅平均-3 (mm) | 標点間距離 表 (mm) | 標点間距離 裏 (mm) | 断面積-1 (mm1) | 断面積-2 (mm2) | 断面積-3 (mm3)
13 | H4W-1 | 12.82 | 13 | 12.94 | 24.93 | 25.23 | 25.1 | 49.86 | 49.48 | 63.82 | 64.03 | 12.80667 | 12.95 | 12.94667 | 24.93667 | 25.17333 | 25.13667 | 49.87 | 49.17333 | 319.3556 | 325.9947 | 325.436 | 32 | EP400-1 | 32.42 | 32.49 | 32.38 | 25.98 | 25.86 | 25.81 | 50.37 | 50.7 | 69.97 | 70.18 | 32.37 | 32.57 | 32.38 | 26.07 | 25.85667 | 25.99667 | 50.43667 | 50.76 | 843.8859 | 842.1516 | 841.7721
|  | 12.81 | 12.91 | 12.94 | 24.96 | 25.13 | 25.15 | 49.86 | 48.5 | 63.67 | 64.04 | [13 empty] | 32.3 | 32.62 | 32.39 | 25.98 | 25.77 | 26.1 | 50.49 | 50.74 | 70 | 70.21
|  | 12.79 | 12.94 | 12.96 | 24.92 | 25.16 | 25.16 | 49.89 | 49.54 | 63.69 | 64.1 | [13 empty] | 32.39 | 32.6 | 32.37 | 26.25 | 25.94 | 26.08 | 50.45 | 50.84 | 69.64 | 70.07
| H4W-2 | 12.89 | 12.7 | 12.74 | 25.38 | 25.36 | 25.4 | 50.06 | 49.75 | 65.2 | 64.56 | 12.84 | 12.75333 | 12.78667 | 25.43 | 25.42 | 25.42333 | 50.07 | 49.72667 | 326.5212 | 324.1897 | 325.0797 |  | EP400-2 | 32.54 | 32.38 | 32.4 | 25.81 | 25.72 | 25.89 | 50.38 | 50.42 | 72.22 | 71.84 | 32.44667 | 32.36333 | 32.35333 | 25.81333 | 25.72 | 25.79667 | 50.32667 | 50.48667 | 837.5566 | 832.3849 | 834.6082
|  | 12.85 | 12.79 | 12.79 | 25.46 | 25.41 | 25.41 | 50.09 | 49.75 | 65.4 | 64.38 | [13 empty] | 32.41 | 32.36 | 32.27 | 25.89 | 25.7 | 25.76 | 50.32 | 50.51 | 71.93 | 71.88
|  | 12.78 | 12.77 | 12.83 | 25.45 | 25.49 | 25.46 | 50.06 | 49.68 | 65.4 | 64.66 | [13 empty] | 32.39 | 32.35 | 32.39 | 25.74 | 25.74 | 25.74 | 50.28 | 50.53 | 72.11 | 71.77
| H4W-3 | 13.02 | 12.72 | 12.69 | 25.18 | 25.12 | 25.16 | 49.43 | 49.35 | 65.74 | 65.12 | 12.77333 | 12.70333 | 12.74333 | 25.18667 | 25.16667 | 25.06667 | 49.45667 | 49.32 | 321.7177 | 319.7006 | 319.4329 |  | EP400-3 | 32.48 | 32.38 | 32.61 | 25.83 | 25.8 | 25.79 | 50.49 | 50.38 | 70.95 | 71.62 | 32.42667 | 32.37667 | 32.64 | 25.86 | 25.84667 | 25.76333 | 50.40667 | 50.26 | 838.5536 | 836.8289 | 840.9152
|  | 12.63 | 12.69 | 12.78 | 25.19 | 25.14 | 25.01 | 49.45 | 49.37 | 65.7 | 65.26 | [13 empty] | 32.44 | 32.34 | 62.59 | 25.82 | 25.82 | 25.74 | 50.33 | 50.22 | 70.99 | 71.69
|  | 12.67 | 12.7 | 12.76 | 25.19 | 25.24 | 25.03 | 49.49 | 49.24 | 65.69 | 65.27 | [13 empty] | 32.36 | 32.41 | 62.66 | 25.93 | 25.92 | 25.76 | 50.4 | 50.18 | 70.75 | 71.67
[22 empty] | 323.0476 | [22 empty] | 838.7397
日本製鉄
板厚 | 試験体名 | 板厚-1 (mm) | 板厚-2 (mm) | 板厚-3 (mm) | 板幅-1 (mm) | 板幅-2 (mm) | 板幅-3 (mm) | 標点間距離 表 (mm) | 標点間距離 裏 (mm) | 標点間距離 表 試験後 (mm) | 標点間距離 裏 試験後 (mm) | 板厚平均-1 (mm) | 板厚平均-2 (mm) | 板厚平均-3 (mm) | 板幅平均-1 (mm) | 板幅平均-2 (mm) | 板幅平均-3 (mm) | 標点間距離 表 (mm) | 標点間距離 裏 (mm) | 断面積-1 (mm1) | 断面積-2 (mm2) | 断面積-3 (mm3)
21 | H4F-1 | 20.31 | 20.3 | 20.3 | 25.65 | 25.61 | 25.19 | 50.61 | 50.04 | 69.09 | 68.31 | 14.51 | 14.49 | 14.48 | 25.47667 | 25.35333 | 25.18333 | 49.53333 | 49.49333 | 369.6664 | 367.3698 | 364.6547
|  | 20.24 | 20.32 | 20.3 | 25.65 | 25.66 | 25.43 | 50.6 | 50.05 | 69.04 | 69.03
|  | 20.25 | 20.31 | 20.29 | 25.64 | 25.64 | 25.24 | 50.56 | 49.93 | 68.84 | 68.96
| H4F-2 | 20.91 | 21.09 | 20.94 | 25.1 | 25.03 | 25.28 | 49.48 | 49.7 | 69.49 | 69.62 | 20.49667 | 20.49667 | 20.61333 | 20.61667 | 25.16 | 25.15 | 49.74667 | 50 | 422.5729 | 515.6961 | 518.4253
|  | 20.95 | 21.15 | 20.99 | 25.13 | 25.11 | 25.25 | 49.62 | 49.68 | 69.29 | 69.43
|  | 21 | 21.04 | 20.94 | 25.1 | 25.06 | 25.52 | 49.58 | 49.67 | 69.37 | 69.62
| H4F-3 | 21.1 | 21.1 | 21.07 | 24.82 | 24.81 | 24.84 | 50.39 | 50.15 | 70.9 | 71.1 | 20.65 | 20.67667 | 20.59 | 25.26667 | 25.15667 | 25.22333 | 49.86667 | 49.90667 | 521.7567 | 520.156 | 519.3484
|  | 21.06 | 21.08 | 21.07 | 24.79 | 24..78 | 24.82 | 50.2 | 50.36 | 71.1 | 70.88
|  | 21.06 | 21.07 | 21.09 | 24.71 | 34.84 | 24.8 | 50.16 | 50.27 | 71.09 | 71.11
457.7385
日本製鉄
板厚 | 試験体名 | 板厚-1 (mm) | 板厚-2 (mm) | 板厚-3 (mm) | 板幅-1 (mm) | 板幅-2 (mm) | 板幅-3 (mm) | 標点間距離 表 (mm) | 標点間距離 裏 (mm) | 標点間距離 表 試験後 (mm) | 標点間距離 裏 試験後 (mm) | 板厚平均-1 (mm) | 板厚平均-2 (mm) | 板厚平均-3 (mm) | 板幅平均-1 (mm) | 板幅平均-2 (mm) | 板幅平均-3 (mm) | 標点間距離 表 (mm) | 標点間距離 裏 (mm) | 断面積-1 (mm1) | 断面積-2 (mm2) | 断面積-3 (mm3)
13 | H4W-1 | 12.96 | 12.93 | 12.87 | 24.16 | 24.18 | 24.19 | 51.93 | 49.81 | 69.61 | 66.91 | 12.91667 | 12.94333 | 12.95 | 24.18667 | 24.14 | 24.20333 | 51.96333 | 49.8 | 312.4111 | 312.4521 | 313.4332
|  | 12.88 | 12.94 | 12.98 | 24.22 | 24.11 | 24.19 | 51.98 | 49.89 | 69.66 | 67.13
|  | 12.91 | 12.96 | 13 | 24.18 | 24.13 | 24.23 | 51.98 | 49.7 | 69.68 | 67.01
| H4W-2 | 12.91 | 12.98 | 12.95 | 25.34 | 25.34 | 25.4 | 50.12 | 48.99 | 68.28 | 66.13 | 12.89667 | 12.98667 | 12.95667 | 25.32 | 25.34 | 25.35667 | 50.16333 | 48.95 | 326.5436 | 329.0821 | 328.5379
|  | 12.92 | 12.97 | 12.98 | 25.32 | 25.33 | 25.36 | 50.18 | 48.94 | 68.18 | 66.26
|  | 12.86 | 13.01 | 12.94 | 25.3 | 25.35 | 25.31 | 50.19 | 48.92 | 68.02 | 66.28
| H4W-3 | 13.13 | 12.94 | 12.94 | 23.91 | 23.93 | 24.09 | 49.77 | 50.25 | 66.1 | 66.38 | 12.99333 | 12.92667 | 12.93 | 23.93667 | 23.92 | 24.05 | 49.83667 | 50.24333 | 311.0171 | 309.2059 | 310.9665
|  | 12.93 | 12.94 | 12.91 | 23.97 | 23.91 | 24.02 | 49.85 | 50.25 | 66.25 | 66.31
|  | 12.92 | 12.9 | 12.94 | 23.93 | 23.92 | 24.04 | 49.89 | 50.23 | 66.16 | 66.44
317.0722
板厚 | 試験体名 | 板厚-1 (mm) | 板厚-2 (mm) | 板厚-3 (mm) | 板幅-1 (mm) | 板幅-2 (mm) | 板幅-3 (mm) | 標点間距離 表 (mm) | 標点間距離 裏 (mm) | 標点間距離 表 試験後 (mm) | 標点間距離 裏 試験後 (mm) | 板厚平均-1 (mm) | 板厚平均-2 (mm) | 板厚平均-3 (mm) | 板幅平均-1 (mm) | 板幅平均-2 (mm) | 板幅平均-3 (mm) | 標点間距離 表 (mm) | 標点間距離 裏 (mm) | 断面積-1 (mm1) | 断面積-2 (mm2) | 断面積-3 (mm3)
15 | H3F-1 | 14.89 | 14.65 | 14.63 | 25.31 | 25.12 | 25.14 | 49.67 | 49.34 | 70.05 | 70.18 | 14.51 | 14.49 | 14.48 | 25.33667 | 25.12333 | 25.13333 | 49.67 | 49.43 | 367.635 | 364.0371 | 363.9307
|  | 14.76 | 14.6 | 14.61 | 25.4 | 25.14 | 25.18 | 49.67 | 49.49 | 70.13 | 70.46
|  | 14.65 | 14.6 | 14.61 | 25.3 | 25.11 | 25.08 | 49.67 | 49.46 | 70.23 | 70.19
| H3F-2 | 14.83 | 14.35 | 14.38 | 25.1 | 25.05 | 25.06 | 48.69 | 49.96 | 69.45 | 70.83 | 14.58667 | 14.58667 | 14.42667 | 14.37333 | 25.10667 | 25.07667 | 48.75 | 49.96333 | 209.659 | 366.2226 | 361.7727
|  | 14.45 | 14.49 | 14.4 | 25.01 | 25.13 | 25.08 | 48.77 | 50.02 | 69.28 | 71
|  | 14.48 | 14.44 | 14.34 | 20.02 | 25.14 | 25.09 | 48.79 | 49.91 | 69.27 | 70.87
| H3F-3 | 14.44 | 14.28 | 14.27 | 25.1 | 25.18 | 25.31 | 49.25 | 49.6 | 69.52 | 69.7 | 14.45333 | 14.39667 | 14.34667 | 25.12667 | 25.13333 | 25.2 | 49.24 | 49.57667 | 363.1641 | 361.8362 | 361.536
|  | 14.46 | 14.56 | 14.3 | 25.21 | 25.09 | 25.17 | 49.25 | 49.59 | 69.69 | 69.78
|  | 14.46 | 14.35 | 14.47 | 25.07 | 25.13 | 25.12 | 49.22 | 49.54 | 69.63 | 69.93
346.6437
板厚 | 試験体名 | 板厚-1 (mm) | 板厚-2 (mm) | 板厚-3 (mm) | 板幅-1 (mm) | 板幅-2 (mm) | 板幅-3 (mm) | 標点間距離 表 (mm) | 標点間距離 裏 (mm) | 標点間距離 表 試験後 (mm) | 標点間距離 裏 試験後 (mm) | 板厚平均-1 (mm) | 板厚平均-2 (mm) | 板厚平均-3 (mm) | 板幅平均-1 (mm) | 板幅平均-2 (mm) | 板幅平均-3 (mm) | 標点間距離 表 (mm) | 標点間距離 裏 (mm) | 断面積-1 (mm1) | 断面積-2 (mm2) | 断面積-3 (mm3)
10 | H3W-1 | 9.48 | 9.65 | 9.51 | 24.78 | 24.98 | 24.98 | 49.01 | 48.9 | 65.95 | 65.95 | 9.486667 | 9.536667 | 9.55 | 24.78667 | 24.92667 | 24.95 | 49.05667 | 48.96 | 235.1428 | 237.7173 | 238.2725
|  | 9.51 | 9.47 | 9.53 | 24.79 | 24.99 | 24.93 | 49.07 | 48.83 | 65.91 | 65.82
|  | 9.47 | 9.49 | 9.61 | 24.79 | 24.81 | 24.94 | 49.09 | 49.15 | 65.95 | 65.96
| H3W-2 | 9.63 | 9.57 | 9.52 | 24.69 | 24.66 | 24.72 | 48.68 | 49.63 | 64.82 | 65.04 | 9.676667 | 9.58 | 9.546667 | 24.7 | 24.68 | 24.72333 | 48.76333 | 49.47667 | 239.0137 | 236.4344 | 236.0254
|  | 9.67 | 9.55 | 9.56 | 24.7 | 24.7 | 24.76 | 48.63 | 49.47 | 64.51 | 65.05
|  | 9.73 | 9.62 | 9.56 | 24.71 | 24.68 | 24.69 | 48.98 | 49.33 | 64.58 | 65.02
| H3W-3 | 9.48 | 9.48 | 9.49 | 24.6 | 24.81 | 24.94 | 49.62 | 50.2 | 66.25 | 66.67 | 9.483333 | 9.483333 | 9.493333 | 24.64667 | 24.79667 | 24.88667 | 49.66667 | 50.26667 | 233.7326 | 235.1551 | 236.2574
|  | 9.5 | 9.49 | 9.49 | 24.65 | 24.8 | 24.85 | 49.67 | 50.29 | 66.24 | 66.84
|  | 9.47 | 9.48 | 9.5 | 24.69 | 24.78 | 24.87 | 49.71 | 50.31 | 66.2 | 66.78
236.4168
14.45333
14.39667
14.34667
25.12667
ラベル名がある方から板厚1，板厚2，板厚3と板幅1，板幅2，板幅3