## データ記入
作成者
記入日
| 基本情報 |  | 形状計測 | [5 empty] | 試験結果
| 鋼種 | 試験片種類 | 板厚 t (mm) | 板幅 D (mm) | 原断面積 A0 (mm2) | 原標点 距離 t0 (mm) | 試験後 標点距離 t (mm) | 破断のび δ (%) | 降伏点 σy (N/mm2) | 引張強度σu (N/mm2) | 弾性係数 E (N/mm) | ポアソン比 ν |  | 備考欄
No.1 |  |  | 9.54 | 24.93 | 237.8322 |  |  | #DIV/0! | 357.7985 | 483.3324 | 197447.1 | 0.274449
No.2 |  |  | 9.58 | 24.58 | 235.4764 |  |  | #DIV/0! | 384.1404 | 508.4841 | 198378.3 | 0.2587384 |  | 弾性係数求め方 |  | 0.2Py~0.7Pyで最小二乗法を実行．直線の傾きを弾性係数とした．
No.3 |  |  | 9.48 | 24.8 | 235.104 |  |  | #DIV/0! | 359.0581 | 490.0299 | 198932.2 | 0.2609926 |  | ポアソン比求め方 |  | 0.2Py~0.7Pyの範囲におけるポアソン比の平均とした．
平均 |  |  | 9.533333 | 24.77 | 236.1375 | #DIV/0! | #DIV/0! | #DIV/0! | 366.999 | 493.9488 | 198252.5 | 0.2647267
載荷速度
圧延方向
縦→載荷方向，横→載荷直角方向 | [13 empty] | その他
No.1 | [5 empty] | No.2 | [5 empty] | No.3
荷重 (kN) | 試験機変位 (mm) | ひずみ縦1 μ | ひずみ縦2 μ | ひずみ横1 μ | ひずみ横2 μ | 荷重 (kN) | 試験機変位 (mm) | ひずみ縦1 μ | ひずみ縦2 μ | ひずみ横1 μ | ひずみ横2 μ | 荷重 (kN) | 試験機変位 (mm) | ひずみ縦1 μ | ひずみ縦2 μ | ひずみ横1 μ | ひずみ横2 μ
-0.008 | 0 | 0 | 0 | -1.87793 | -0.938967 | 0.008 | 0 | 0 | 0.938967 | 0 | 0 | 0.008 | 0 | 0 | -0.938967 | -1.87793 | 0
0 | 0 | 0.938967 | 0.938967 | -0.938967 | -1.87793 | 0 | 0 | 0.938967 | -0.938967 | -0.938967 | 0 | 0.008 | 0 | 0 | 0 | -0.938967 | 0
0 | 0 | 1.87793 | 0.938967 | 0 | -0.938967 | 0 | 0 | 0.938967 | 0 | 0 | 0 | -0.008 | -0.004 | 0 | 0 | -0.938967 | 0
0 | 0 | 0.938967 | 0.938967 | 0 | 0 | 0 | 0 | 0.938967 | 0 | -0.938967 | 0 | 0 | 0 | 0 | 0 | -0.938967 | 0
0 | 0 | 1.87793 | 0.938967 | -0.938967 | 0 | 0 | 0 | 0.938967 | 0.938967 | 0 | 0 | -0.008 | 0 | 0 | -8.4507 | -0.938967 | 3.75587
0 | 0 | 1.87793 | 0.938967 | 0 | -0.938967 | 0.008 | 0 | 0.938967 | 0.938967 | 0 | 0 | -4.76 | 0.004 | 42.2535 | -223.474 | -5.6338 | 48.8263
0 | 0 | 0.938967 | 0.938967 | -0.938967 | 0 | 0 | 0 | 0.938967 | 0 | 0 | 0 | -4.344 | -0.004 | 37.5587 | -217.84 | -4.69484 | 49.7653
-0.008 | 0 | 0.938967 | 0.938967 | -0.938967 | 0 | 0 | 0 | 0.938967 | 0 | -0.938967 | 0.938967 | -4.352 | -0.004 | 39.4366 | -220.657 | -5.6338 | 48.8263
0 | 0 | 1.87793 | 0 | -0.938967 | 0 | 0 | -0.016 | 0.938967 | 0 | -0.938967 | 0 | -4.344 | -0.004 | 39.4366 | -219.718 | -5.6338 | 48.8263
-0.712 | 0 | -177.465 | 35.6808 | 57.277 | -8.4507 | -4.624 | -0.012 | -14.0845 | -141.784 | 4.69484 | 39.4366 | -4.32 | 0.004 | 39.4366 | -218.779 | -5.6338 | 48.8263
-4.208 | -0.004 | -201.878 | 52.5822 | 59.1549 | -17.8404 | -3.896 | -0.012 | -14.0845 | -138.967 | 0.938967 | 39.4366 | -4.288 | 0.004 | 40.3756 | -219.718 | -5.6338 | 49.7653
-4.208 | 0 | -200.939 | 51.6432 | 60.0939 | -17.8404 | -3.904 | -0.012 | -14.0845 | -139.906 | 1.87793 | 39.4366 | -4.184 | 0.004 | 43.1925 | -215.962 | -6.57277 | 47.8873
-4.2 | 0 | -200.939 | 52.5822 | 59.1549 | -17.8404 | -3.888 | -0.016 | -13.1455 | -139.906 | 1.87793 | 37.5587 | -3.984 | 0.004 | 46.9484 | -210.329 | -6.57277 | 46.9484
-4.192 | 0 | -200.939 | 52.5822 | 59.1549 | -17.8404 | -3.872 | -0.012 | -13.1455 | -138.967 | 0.938967 | 38.4977 | -3.624 | 0.016 | 55.3991 | -202.817 | -9.38967 | 45.0704
-4.176 | 0 | -200 | 52.5822 | 59.1549 | -17.8404 | -3.848 | -0.012 | -12.2066 | -138.967 | 1.87793 | 39.4366 | -3.376 | 0.024 | 59.1549 | -199.061 | -10.3286 | 43.1925
-4.168 | 0 | -200 | 52.5822 | 60.0939 | -17.8404 | -3.776 | -0.012 | -11.2676 | -137.089 | 1.87793 | 37.5587 | -3.2 | 0.04 | 63.8498 | -196.244 | -12.2066 | 43.1925
-4.16 | 0 | -200 | 52.5822 | 59.1549 | -17.8404 | -3.56 | -0.008 | -6.57277 | -133.333 | 0.938967 | 36.6197 | -3.024 | 0.052 | 67.6056 | -193.427 | -12.2066 | 43.1925
-4.144 | 0.004 | -199.061 | 52.5822 | 59.1549 | -17.8404 | -3.456 | -0.008 | -4.69484 | -131.455 | 0 | 36.6197 | -2.816 | 0.064 | 72.3005 | -188.732 | -14.0845 | 42.2535
-4.128 | 0.004 | -199.061 | 52.5822 | 59.1549 | -18.7793 | -3.304 | 0 | -1.87793 | -126.761 | -0.938967 | 34.7418 | -2.376 | 0.084 | 81.6901 | -178.404 | -16.9014 | 38.4977
-4.112 | 0.008 | -199.061 | 53.5211 | 58.216 | -17.8404 | -3.128 | 0.008 | 0.938967 | -123.005 | -0.938967 | 33.8028 | -1.632 | 0.104 | 96.7136 | -163.38 | -19.7183 | 34.7418
-4.112 | 0.004 | -199.061 | 54.4601 | 58.216 | -18.7793 | -2.904 | 0.02 | 4.69484 | -116.432 | -1.87793 | 31.9249 | -0.856 | 0.128 | 112.676 | -146.479 | -23.4742 | 30.0469
-4.088 | 0.008 | -199.061 | 53.5211 | 59.1549 | -18.7793 | -2.568 | 0.04 | 11.2676 | -107.981 | -3.75587 | 29.108 | -0.04 | 0.156 | 128.639 | -128.639 | -28.169 | 25.3521
-4.08 | 0.008 | -199.061 | 55.3991 | 59.1549 | -18.7793 | -1.68 | 0.06 | 30.0469 | -91.0798 | -8.4507 | 25.3521 | 0.912 | 0.184 | 147.418 | -107.981 | -32.8638 | 19.7183
-4.056 | 0.008 | -198.122 | 54.4601 | 58.216 | -17.8404 | -1.08 | 0.072 | 41.3146 | -79.8122 | -11.2676 | 22.5352 | 1.944 | 0.208 | 167.136 | -86.385 | -37.5587 | 14.0845
-4.056 | 0.004 | -198.122 | 54.4601 | 58.216 | -17.8404 | -0.416 | 0.084 | 56.338 | -65.7277 | -15.9624 | 18.7793 | 3.008 | 0.236 | 188.732 | -63.8498 | -44.1315 | 8.4507
-4.032 | 0.008 | -197.183 | 55.3991 | 58.216 | -18.7793 | 0.52 | 0.104 | 76.0563 | -47.8873 | -21.5962 | 15.0235 | 4.12 | 0.272 | 210.329 | -40.3756 | -48.8263 | 2.8169
-4.024 | 0.008 | -196.244 | 55.3991 | 59.1549 | -18.7793 | 1.48 | 0.124 | 94.8357 | -28.169 | -25.3521 | 10.3286 | 5.336 | 0.308 | 234.742 | -14.0845 | -55.3991 | -4.69484
-4 | 0.004 | -196.244 | 55.3991 | 59.1549 | -19.7183 | 2.48 | 0.144 | 116.432 | -9.38967 | -30.0469 | 4.69484 | 6.568 | 0.34 | 259.155 | 10.3286 | -61.9718 | -11.2676
-3.992 | 0.008 | -196.244 | 55.3991 | 58.216 | -19.7183 | 3.488 | 0.164 | 136.15 | 11.2676 | -35.6808 | 0 | 7.88 | 0.372 | 285.446 | 39.4366 | -68.5446 | -18.7793
-3.976 | 0.008 | -196.244 | 56.338 | 58.216 | -18.7793 | 4.552 | 0.192 | 156.808 | 32.8638 | -40.3756 | -4.69484 | 9.28 | 0.404 | 312.676 | 67.6056 | -75.1174 | -26.2911
-3.96 | 0.004 | -195.305 | 57.277 | 58.216 | -19.7183 | 5.648 | 0.216 | 178.404 | 54.4601 | -46.0094 | -11.2676 | 10.72 | 0.436 | 341.784 | 96.7136 | -82.6291 | -33.8028
-3.952 | 0.008 | -195.305 | 56.338 | 58.216 | -18.7793 | 6.776 | 0.248 | 201.878 | 76.9953 | -51.6432 | -16.9014 | 12.04 | 0.472 | 368.075 | 123.944 | -89.2019 | -42.2535
-3.936 | 0.004 | -195.305 | 57.277 | 57.277 | -19.7183 | 7.936 | 0.276 | 224.413 | 100.469 | -57.277 | -23.4742 | 13.352 | 0.496 | 394.366 | 150.235 | -96.7136 | -47.8873
-3.912 | 0.008 | -195.305 | 57.277 | 58.216 | -18.7793 | 9.152 | 0.3 | 249.765 | 124.883 | -63.8498 | -29.108 | 14.488 | 0.524 | 416.901 | 173.709 | -102.347 | -54.4601
-3.888 | 0.008 | -194.366 | 57.277 | 57.277 | -20.6573 | 10.392 | 0.328 | 274.178 | 149.296 | -70.4225 | -35.6808 | 15.648 | 0.548 | 439.437 | 197.183 | -107.981 | -60.0939
-3.856 | 0.008 | -194.366 | 58.216 | 57.277 | -19.7183 | 11.664 | 0.352 | 300.469 | 175.587 | -77.9343 | -42.2535 | 16.56 | 0.564 | 458.216 | 216.901 | -112.676 | -64.7887
-3.816 | 0.004 | -193.427 | 59.1549 | 56.338 | -20.6573 | 12.976 | 0.38 | 326.761 | 201.878 | -83.5681 | -49.7653 | 17.624 | 0.584 | 480.751 | 239.437 | -118.31 | -70.4225
-3.792 | 0.004 | -191.549 | 60.0939 | 57.277 | -19.7183 | 14.328 | 0.408 | 353.991 | 229.108 | -90.1408 | -56.338 | 18.688 | 0.604 | 501.408 | 261.033 | -123.005 | -76.0563
-3.752 | 0.008 | -191.549 | 61.0329 | 57.277 | -20.6573 | 15.72 | 0.432 | 381.221 | 257.277 | -97.6526 | -63.8498 | 19.736 | 0.632 | 523.005 | 283.568 | -128.639 | -81.6901
-3.704 | 0.012 | -191.549 | 61.0329 | 57.277 | -20.6573 | 17.152 | 0.456 | 410.329 | 286.385 | -105.164 | -70.4225 | 19.696 | 0.636 | 519.249 | 278.873 | -128.639 | -80.7512
-3.664 | 0.012 | -189.671 | 61.9718 | 56.338 | -20.6573 | 18.584 | 0.484 | 440.376 | 314.554 | -111.737 | -77.9343 | 19.52 | 0.636 | 515.493 | 276.056 | -127.7 | -79.8122
-3.616 | 0.012 | -188.732 | 63.8498 | 55.3991 | -21.5962 | 19.848 | 0.516 | 466.667 | 338.967 | -120.188 | -84.507 | 19.416 | 0.636 | 513.615 | 274.178 | -126.761 | -79.8122
-3.568 | 0.02 | -188.732 | 63.8498 | 55.3991 | -21.5962 | 19.72 | 0.52 | 462.911 | 333.333 | -117.371 | -82.6291 | 19.36 | 0.636 | 513.615 | 271.362 | -125.822 | -78.8732
-3.512 | 0.02 | -186.854 | 65.7277 | 54.4601 | -21.5962 | 19.584 | 0.52 | 460.094 | 329.577 | -117.371 | -81.6901 | 19.32 | 0.636 | 512.676 | 271.362 | -126.761 | -78.8732
-3.456 | 0.028 | -185.915 | 65.7277 | 54.4601 | -21.5962 | 19.512 | 0.52 | 459.155 | 328.638 | -116.432 | -80.7512 | 19.304 | 0.636 | 511.737 | 271.362 | -126.761 | -78.8732
-3.368 | 0.032 | -183.099 | 65.7277 | 54.4601 | -21.5962 | 19.472 | 0.52 | 459.155 | 328.638 | -117.371 | -80.7512 | 19.352 | 0.636 | 513.615 | 272.3 | -125.822 | -79.8122
-3.296 | 0.04 | -181.221 | 67.6056 | 53.5211 | -21.5962 | 19.432 | 0.52 | 458.216 | 327.7 | -117.371 | -80.7512 | 19.528 | 0.636 | 517.371 | 276.995 | -127.7 | -79.8122
-3.176 | 0.044 | -179.343 | 70.4225 | 52.5822 | -22.5352 | 19.416 | 0.52 | 458.216 | 327.7 | -116.432 | -80.7512 | 20.016 | 0.644 | 526.761 | 288.263 | -130.516 | -83.5681
-3.016 | 0.06 | -175.587 | 73.2394 | 51.6432 | -22.5352 | 19.4 | 0.52 | 458.216 | 327.7 | -117.371 | -80.7512 | 20.656 | 0.652 | 540.845 | 300.469 | -133.333 | -86.385
-2.792 | 0.068 | -169.953 | 77.9343 | 50.7042 | -23.4742 | 19.424 | 0.52 | 458.216 | 327.7 | -116.432 | -80.7512 | 21.232 | 0.656 | 552.113 | 312.676 | -136.15 | -89.2019
-2.36 | 0.08 | -163.38 | 87.3239 | 48.8263 | -26.2911 | 19.688 | 0.52 | 464.789 | 334.272 | -118.31 | -82.6291 | 21.808 | 0.672 | 564.319 | 323.944 | -139.906 | -92.9577
-1.992 | 0.092 | -157.746 | 93.8967 | 46.9484 | -28.169 | 20.128 | 0.528 | 473.239 | 343.662 | -121.127 | -85.446 | 22.416 | 0.676 | 576.526 | 338.028 | -142.723 | -95.7747
-1.648 | 0.104 | -151.174 | 102.347 | 45.0704 | -30.0469 | 20.752 | 0.532 | 486.385 | 355.869 | -124.883 | -89.2019 | 23.112 | 0.692 | 590.61 | 352.113 | -147.418 | -100.469
-1.28 | 0.116 | -143.662 | 109.859 | 43.1925 | -32.8638 | 21.456 | 0.54 | 500.469 | 370.892 | -127.7 | -92.9577 | 23.776 | 0.704 | 605.634 | 366.197 | -151.174 | -104.225
-0.896 | 0.124 | -138.028 | 117.371 | 42.2535 | -34.7418 | 22.088 | 0.552 | 514.554 | 383.099 | -132.394 | -95.7747 | 24.472 | 0.716 | 619.718 | 379.343 | -153.991 | -107.042
-0.472 | 0.136 | -129.577 | 126.761 | 39.4366 | -36.6197 | 22.84 | 0.568 | 529.577 | 399.061 | -135.211 | -99.5305 | 25.144 | 0.728 | 633.803 | 393.427 | -157.746 | -111.737
0.048 | 0.156 | -121.127 | 137.089 | 35.6808 | -40.3756 | 23.592 | 0.58 | 545.54 | 414.085 | -139.906 | -103.286 | 25.84 | 0.74 | 647.887 | 409.39 | -161.502 | -114.554
0.552 | 0.172 | -111.737 | 148.357 | 34.7418 | -43.1925 | 24.216 | 0.588 | 559.624 | 428.169 | -142.723 | -107.042 | 26.544 | 0.756 | 661.972 | 422.535 | -166.197 | -118.31
1.144 | 0.192 | -101.408 | 160.563 | 30.9859 | -46.0094 | 24.992 | 0.6 | 576.526 | 444.131 | -148.357 | -111.737 | 27.24 | 0.772 | 676.995 | 436.62 | -169.953 | -123.005
1.728 | 0.204 | -91.0798 | 173.709 | 27.23 | -48.8263 | 25.776 | 0.612 | 593.427 | 461.972 | -151.174 | -116.432 | 27.936 | 0.784 | 692.019 | 451.643 | -174.648 | -126.761
2.336 | 0.224 | -80.7512 | 184.977 | 24.4131 | -53.5211 | 26.568 | 0.628 | 610.329 | 477.934 | -155.869 | -120.188 | 28.656 | 0.8 | 707.042 | 466.667 | -179.343 | -131.455
2.968 | 0.244 | -69.4836 | 199.061 | 21.5962 | -56.338 | 27.376 | 0.64 | 627.23 | 494.836 | -161.502 | -124.883 | 29.368 | 0.812 | 722.066 | 482.629 | -182.16 | -136.15
3.704 | 0.264 | -56.338 | 214.085 | 17.8404 | -60.0939 | 28.184 | 0.652 | 646.009 | 512.676 | -165.258 | -128.639 | 30.08 | 0.816 | 738.028 | 497.653 | -186.854 | -139.906
4.44 | 0.28 | -43.1925 | 230.047 | 15.0235 | -63.8498 | 28.984 | 0.668 | 662.911 | 529.577 | -169.014 | -132.394 | 30.96 | 0.84 | 756.807 | 516.432 | -192.488 | -145.54
5.232 | 0.3 | -29.108 | 246.009 | 9.38967 | -68.5446 | 29.816 | 0.68 | 680.751 | 547.418 | -172.77 | -137.089 | 31.8 | 0.852 | 776.526 | 534.272 | -197.183 | -151.174
6.136 | 0.324 | -13.1455 | 263.85 | 5.6338 | -73.2394 | 30.648 | 0.692 | 698.592 | 564.319 | -178.404 | -141.784 | 32.648 | 0.868 | 796.244 | 551.174 | -202.817 | -154.93
7.088 | 0.348 | 4.69484 | 285.446 | 0.938967 | -78.8732 | 31.488 | 0.704 | 715.493 | 582.16 | -182.16 | -146.479 | 33.488 | 0.884 | 815.962 | 569.014 | -206.573 | -159.624
8.12 | 0.372 | 22.5352 | 305.164 | -3.75587 | -83.5681 | 32.328 | 0.72 | 735.211 | 600.939 | -186.854 | -151.174 | 34.352 | 0.896 | 836.62 | 588.732 | -212.207 | -164.319
9.112 | 0.4 | 40.3756 | 326.761 | -9.38967 | -89.2019 | 33.168 | 0.74 | 753.052 | 619.718 | -192.488 | -155.869 | 35.224 | 0.916 | 857.277 | 606.573 | -216.901 | -169.014
10.16 | 0.424 | 59.1549 | 347.418 | -15.0235 | -94.8357 | 34.04 | 0.752 | 772.77 | 637.559 | -196.244 | -159.624 | 36.104 | 0.932 | 876.995 | 627.23 | -222.535 | -173.709
11.216 | 0.452 | 78.8732 | 369.014 | -19.7183 | -100.469 | 34.896 | 0.768 | 791.549 | 656.338 | -200.939 | -164.319 | 36.984 | 0.944 | 895.775 | 646.948 | -228.169 | -178.404
12.32 | 0.48 | 98.5916 | 392.488 | -26.2911 | -107.042 | 35.776 | 0.78 | 810.329 | 674.178 | -206.573 | -169.953 | 37.864 | 0.964 | 916.432 | 666.667 | -233.803 | -184.977
13.4 | 0.504 | 118.31 | 415.962 | -31.9249 | -112.676 | 36.656 | 0.792 | 829.108 | 693.897 | -210.329 | -174.648 | 38.76 | 0.976 | 937.089 | 686.385 | -238.498 | -188.732
14.456 | 0.528 | 138.028 | 437.559 | -37.5587 | -119.249 | 37.528 | 0.812 | 846.948 | 711.737 | -215.023 | -179.343 | 39.672 | 0.996 | 958.685 | 706.103 | -245.07 | -194.366
15.472 | 0.548 | 155.869 | 460.094 | -42.2535 | -124.883 | 38.424 | 0.828 | 865.728 | 731.455 | -220.657 | -184.038 | 40.576 | 1.008 | 981.221 | 725.822 | -250.704 | -200.939
16.264 | 0.56 | 169.014 | 475.117 | -46.0094 | -127.7 | 39.32 | 0.84 | 885.446 | 750.235 | -224.413 | -188.732 | 41.496 | 1.024 | 1001.88 | 746.479 | -256.338 | -206.573
16.912 | 0.572 | 182.16 | 490.141 | -49.7653 | -131.455 | 40.24 | 0.852 | 905.164 | 769.014 | -230.047 | -193.427 | 42.416 | 1.044 | 1024.41 | 769.953 | -261.033 | -211.268
17.552 | 0.584 | 193.427 | 504.225 | -52.5822 | -135.211 | 41.144 | 0.868 | 925.822 | 788.732 | -235.681 | -199.061 | 43.36 | 1.06 | 1046.95 | 789.671 | -267.606 | -216.901
18.336 | 0.6 | 209.39 | 520.188 | -58.216 | -138.967 | 42.032 | 0.88 | 946.479 | 806.573 | -241.315 | -204.695 | 44.28 | 1.08 | 1068.54 | 810.329 | -272.3 | -222.535
19.176 | 0.612 | 224.413 | 539.906 | -61.9718 | -144.601 | 42.96 | 0.9 | 967.136 | 826.291 | -246.009 | -210.329 | 45.232 | 1.092 | 1090.14 | 832.864 | -278.873 | -229.108
20.088 | 0.632 | 238.498 | 552.113 | -66.6667 | -146.479 | 43.872 | 0.912 | 989.671 | 846.948 | -251.643 | -215.962 | 46.184 | 1.104 | 1112.68 | 854.46 | -285.446 | -234.742
19.688 | 0.632 | 233.803 | 546.479 | -64.7887 | -146.479 | 44.808 | 0.924 | 1012.21 | 867.606 | -256.338 | -220.657 | 47.136 | 1.124 | 1135.21 | 876.995 | -291.08 | -241.315
19.6 | 0.636 | 230.986 | 545.54 | -63.8498 | -145.54 | 45.736 | 0.94 | 1034.74 | 890.141 | -261.972 | -225.352 | 48.104 | 1.136 | 1158.69 | 898.592 | -295.775 | -246.948
19.528 | 0.632 | 230.986 | 545.54 | -63.8498 | -145.54 | 46.664 | 0.952 | 1055.4 | 912.676 | -266.667 | -230.986 | 49.064 | 1.156 | 1181.22 | 922.066 | -302.347 | -251.643
19.504 | 0.636 | 230.047 | 543.662 | -64.7887 | -146.479 | 47.608 | 0.964 | 1077 | 935.211 | -271.362 | -236.62 | 50.032 | 1.168 | 1204.69 | 945.54 | -307.981 | -258.216
19.48 | 0.632 | 229.108 | 544.601 | -64.7887 | -145.54 | 48.544 | 0.976 | 1098.59 | 957.746 | -277.934 | -241.315 | 51.016 | 1.18 | 1227.23 | 968.075 | -314.554 | -264.789
19.464 | 0.636 | 229.108 | 543.662 | -63.8498 | -145.54 | 49.488 | 0.996 | 1122.07 | 978.404 | -283.568 | -247.887 | 52 | 1.204 | 1250.7 | 990.61 | -320.188 | -270.423
19.464 | 0.632 | 229.108 | 544.601 | -64.7887 | -146.479 | 50.44 | 1.012 | 1145.54 | 1000.94 | -289.202 | -252.582 | 52.992 | 1.216 | 1275.12 | 1014.08 | -325.822 | -276.056
19.464 | 0.632 | 229.108 | 543.662 | -64.7887 | -146.479 | 51.4 | 1.028 | 1168.08 | 1022.54 | -295.775 | -258.216 | 53.976 | 1.236 | 1298.59 | 1036.62 | -332.394 | -281.69
19.456 | 0.636 | 230.047 | 545.54 | -64.7887 | -146.479 | 52.368 | 1.04 | 1190.61 | 1046.01 | -301.408 | -263.85 | 54.984 | 1.248 | 1323.94 | 1058.22 | -338.028 | -289.202
19.472 | 0.632 | 230.047 | 544.601 | -63.8498 | -147.418 | 53.336 | 1.056 | 1213.15 | 1068.54 | -307.042 | -271.362 | 55.976 | 1.264 | 1348.36 | 1081.69 | -344.601 | -294.836
19.48 | 0.632 | 229.108 | 545.54 | -64.7887 | -147.418 | 54.296 | 1.072 | 1235.68 | 1090.14 | -313.615 | -276.056 | 56.976 | 1.284 | 1371.83 | 1105.16 | -351.174 | -301.408
19.48 | 0.632 | 230.047 | 545.54 | -64.7887 | -146.479 | 55.28 | 1.084 | 1259.15 | 1114.55 | -319.249 | -282.629 | 57.984 | 1.296 | 1398.12 | 1128.64 | -358.685 | -307.981
19.496 | 0.632 | 230.047 | 545.54 | -64.7887 | -146.479 | 56.256 | 1.1 | 1283.57 | 1136.15 | -324.883 | -288.263 | 59.008 | 1.316 | 1423.47 | 1152.11 | -364.319 | -314.554
19.512 | 0.632 | 230.047 | 546.479 | -64.7887 | -146.479 | 57.256 | 1.112 | 1307.04 | 1159.62 | -331.455 | -293.897 | 60.04 | 1.332 | 1449.77 | 1175.59 | -371.831 | -321.127
19.512 | 0.636 | 230.047 | 546.479 | -64.7887 | -146.479 | 58.224 | 1.128 | 1329.58 | 1184.04 | -337.089 | -300.469 | 61.048 | 1.352 | 1474.18 | 1199.06 | -378.404 | -328.638
19.528 | 0.636 | 230.986 | 546.479 | -64.7887 | -146.479 | 59.232 | 1.144 | 1353.99 | 1207.51 | -342.723 | -306.103 | 62.072 | 1.364 | 1500.47 | 1222.54 | -385.915 | -336.15
19.544 | 0.636 | 230.986 | 547.418 | -64.7887 | -146.479 | 60.232 | 1.16 | 1377.46 | 1230.99 | -348.357 | -311.737 | 63.096 | 1.384 | 1527.7 | 1246.95 | -393.427 | -343.662
19.552 | 0.632 | 230.986 | 547.418 | -65.7277 | -147.418 | 61.232 | 1.172 | 1402.82 | 1255.4 | -355.869 | -318.31 | 64.12 | 1.396 | 1555.87 | 1269.48 | -400.939 | -351.174
19.568 | 0.636 | 230.986 | 548.357 | -65.7277 | -147.418 | 62.232 | 1.192 | 1427.23 | 1277.93 | -362.441 | -324.883 | 65.152 | 1.416 | 1585.92 | 1294.84 | -408.451 | -358.685
19.584 | 0.632 | 230.986 | 548.357 | -65.7277 | -147.418 | 63.224 | 1.204 | 1452.58 | 1301.41 | -369.014 | -331.455 | 66.176 | 1.428 | 1614.08 | 1319.25 | -415.962 | -366.197
19.608 | 0.636 | 231.925 | 549.296 | -65.7277 | -147.418 | 64.232 | 1.22 | 1477 | 1325.82 | -374.648 | -338.028 | 67.216 | 1.444 | 1645.07 | 1343.66 | -423.474 | -373.709
19.616 | 0.632 | 231.925 | 549.296 | -66.6667 | -147.418 | 65.264 | 1.24 | 1501.41 | 1349.3 | -381.221 | -343.662 | 68.248 | 1.46 | 1675.12 | 1369.01 | -431.925 | -382.16
19.64 | 0.632 | 232.864 | 549.296 | -65.7277 | -147.418 | 66.288 | 1.252 | 1527.7 | 1373.71 | -386.854 | -349.296 | 69.288 | 1.476 | 1706.1 | 1394.37 | -438.498 | -391.549
19.656 | 0.632 | 231.925 | 549.296 | -65.7277 | -147.418 | 67.312 | 1.264 | 1553.05 | 1399.06 | -392.488 | -354.93 | 70.328 | 1.492 | 1738.03 | 1419.72 | -446.948 | -398.122
19.672 | 0.632 | 232.864 | 550.235 | -65.7277 | -146.479 | 68.336 | 1.28 | 1578.4 | 1424.41 | -399.061 | -361.502 | 71.344 | 1.516 | 1772.77 | 1445.07 | -454.46 | -403.756
19.688 | 0.636 | 233.803 | 551.174 | -66.6667 | -148.357 | 69.368 | 1.3 | 1603.76 | 1448.83 | -405.634 | -367.136 | 72.384 | 1.528 | 1805.63 | 1471.36 | -461.972 | -410.329
19.72 | 0.632 | 233.803 | 552.113 | -66.6667 | -148.357 | 70.4 | 1.312 | 1628.17 | 1474.18 | -411.268 | -373.709 | 73.392 | 1.552 | 1840.38 | 1498.59 | -467.606 | -415.962
19.76 | 0.64 | 234.742 | 552.113 | -66.6667 | -148.357 | 71.448 | 1.324 | 1654.46 | 1499.53 | -417.84 | -380.282 | 74.424 | 1.564 | 1876.06 | 1523.94 | -472.3 | -420.657
19.8 | 0.64 | 235.681 | 553.052 | -67.6056 | -148.357 | 72.48 | 1.344 | 1680.75 | 1524.88 | -424.413 | -386.854 | 75.424 | 1.58 | 1918.31 | 1548.36 | -479.812 | -427.23
19.832 | 0.64 | 234.742 | 553.991 | -67.6056 | -148.357 | 73.512 | 1.36 | 1707.04 | 1550.23 | -430.986 | -395.305 | 76.432 | 1.596 | 1962.44 | 1573.71 | -486.385 | -431.925
19.856 | 0.64 | 236.62 | 553.991 | -67.6056 | -149.296 | 74.568 | 1.372 | 1733.33 | 1575.59 | -438.498 | -400.939 | 77.4 | 1.616 | 2000.94 | 1599.06 | -491.08 | -435.681
19.896 | 0.64 | 237.559 | 554.93 | -66.6667 | -149.296 | 75.616 | 1.392 | 1759.62 | 1603.76 | -444.131 | -407.512 | 78.352 | 1.632 | 2045.07 | 1624.41 | -491.08 | -440.376
19.92 | 0.636 | 237.559 | 555.869 | -66.6667 | -148.357 | 76.664 | 1.404 | 1785.92 | 1629.11 | -450.704 | -414.085 | 79.264 | 1.648 | 2088.26 | 1645.07 | -490.141 | -444.131
19.96 | 0.64 | 237.559 | 555.869 | -67.6056 | -149.296 | 77.712 | 1.416 | 1813.15 | 1656.34 | -457.277 | -421.596 | 80.168 | 1.664 | 2128.64 | 1665.73 | -484.507 | -445.07
20.032 | 0.64 | 239.437 | 558.685 | -68.5446 | -150.235 | 78.76 | 1.436 | 1839.44 | 1683.57 | -462.911 | -428.169 | 81.032 | 1.684 | 2165.26 | 1684.51 | -472.3 | -444.131
20.168 | 0.64 | 241.315 | 561.502 | -69.4836 | -151.174 | 79.824 | 1.452 | 1868.54 | 1709.86 | -469.484 | -434.742 | 81.848 | 1.7 | 2204.69 | 1701.41 | -468.545 | -441.315
20.328 | 0.64 | 245.07 | 564.319 | -69.4836 | -151.174 | 80.872 | 1.464 | 1896.71 | 1738.03 | -476.995 | -441.315 | 82.624 | 1.716 | 2230.99 | 1716.43 | -472.3 | -449.765
20.56 | 0.64 | 249.765 | 569.953 | -71.3615 | -152.113 | 81.928 | 1.476 | 1923.94 | 1766.2 | -482.629 | -448.826 | 83.312 | 1.736 | 2251.64 | 1729.58 | -486.385 | -477.934
20.856 | 0.644 | 255.399 | 575.587 | -72.3005 | -153.991 | 82.976 | 1.496 | 1951.17 | 1794.37 | -490.141 | -455.399 | 83.928 | 1.748 | 2267.61 | 1742.72 | -507.981 | -493.897
21.208 | 0.652 | 261.033 | 582.16 | -73.2394 | -155.869 | 84 | 1.512 | 1978.4 | 1823.47 | -496.714 | -462.911 | 84.376 | 1.768 | 2274.18 | 1751.17 | -513.615 | -496.714
21.552 | 0.652 | 268.545 | 590.61 | -76.0563 | -157.746 | 85.024 | 1.524 | 2007.51 | 1852.58 | -501.408 | -468.545 | 84.416 | 1.78 | 2272.3 | 1746.48 | -505.164 | -489.202
21.904 | 0.66 | 274.178 | 597.183 | -77.9343 | -160.563 | 86.048 | 1.548 | 2035.68 | 1880.75 | -507.042 | -475.117 | 84.024 | 1.804 | 2263.85 | 1733.33 | -466.667 | -466.667
22.352 | 0.664 | 283.568 | 606.573 | -81.6901 | -162.441 | 87.008 | 1.56 | 2064.79 | 1909.86 | -510.798 | -479.812 | 83.448 | 1.832 | 2245.07 | 1710.8 | -436.62 | -443.192
22.76 | 0.672 | 291.08 | 615.962 | -83.5681 | -164.319 | 87.96 | 1.58 | 2092.02 | 1938.03 | -512.676 | -478.873 | 82.728 | 1.848 | 2217.84 | 1689.2 | -415.023 | -436.62
23.24 | 0.68 | 300.469 | 624.413 | -86.385 | -167.136 | 88.84 | 1.592 | 2122.07 | 1966.2 | -507.042 | -469.484 | 82.232 | 1.876 | 2194.37 | 1668.54 | -430.047 | -452.582
23.752 | 0.692 | 309.859 | 636.62 | -88.2629 | -169.953 | 89.608 | 1.608 | 2150.23 | 1988.73 | -492.958 | -446.009 | 82.232 | 1.908 | 2187.79 | 1657.28 | -439.437 | -485.446
24.296 | 0.7 | 319.249 | 649.765 | -91.0798 | -172.77 | 90.176 | 1.624 | 2166.2 | 2005.63 | -492.019 | -434.742 | 82.424 | 1.94 | 2183.1 | 1651.64 | -463.85 | -538.028
24.848 | 0.712 | 330.516 | 661.972 | -94.8357 | -176.526 | 90.456 | 1.64 | 2168.08 | 2017.84 | -504.225 | -441.315 | 82.68 | 1.968 | 2182.16 | 1644.13 | -582.16 | -749.296
25.4 | 0.72 | 340.845 | 673.239 | -98.5916 | -179.343 | 90.4 | 1.656 | 2169.95 | 2019.72 | -515.493 | -448.826 | 82.896 | 2.004 | 2192.49 | 1627.23 | -922.066 | -1119.25
25.976 | 0.732 | 351.174 | 685.446 | -101.408 | -183.099 | 90.224 | 1.68 | 2173.71 | 2020.66 | -533.333 | -476.056 | 83.008 | 2.032 | 2194.37 | 1630.99 | -1542.72 | -1764.32
26.632 | 0.736 | 365.258 | 699.531 | -106.103 | -187.793 | 90.032 | 1.7 | 2170.89 | 2022.54 | -555.869 | -487.324 | 83.04 | 2.064 | 2218.78 | 1673.24 | -2344.6 | -2507.98
27.344 | 0.752 | 379.343 | 714.554 | -108.92 | -191.549 | 89.672 | 1.716 | 2169.01 | 2016.9 | -559.624 | -476.995 | 83.016 | 2.096 | 2531.46 | 1832.86 | -3351.17 | -3478.87
28.048 | 0.768 | 393.427 | 730.516 | -113.615 | -195.305 | 89.168 | 1.736 | 2165.26 | 2006.57 | -542.723 | -442.254 | 82.936 | 2.128 | 3857.28 | 2518.31 | -4396.24 | -4531.46
28.744 | 0.78 | 407.512 | 745.54 | -117.371 | -200 | 88.392 | 1.756 | 2152.11 | 1984.98 | -506.103 | -408.451 | 82.816 | 2.164 | 5740.85 | 4184.04 | -5132.39 | -5314.55
29.512 | 0.792 | 421.596 | 764.319 | -120.188 | -204.695 | 87.792 | 1.792 | 2138.97 | 1964.32 | -478.873 | -403.756 | 82.776 | 2.196 | 8007.51 | 6057.28 | -5507.98 | -5747.42
30.392 | 0.804 | 438.498 | 784.038 | -125.822 | -209.39 | 87.648 | 1.816 | 2138.03 | 1948.36 | -461.972 | -421.596 | 82.72 | 2.232 | 9904.23 | 8269.48 | -5608.45 | -5892.96
31.296 | 0.82 | 458.216 | 801.878 | -131.455 | -214.085 | 87.76 | 1.852 | 2144.6 | 1935.21 | -460.094 | -454.46 | 82.768 | 2.268 | 12103.3 | 10570 | -5597.18 | -5889.2
32.192 | 0.84 | 476.056 | 822.535 | -136.15 | -219.718 | 87.88 | 1.884 | 2140.84 | 1922.07 | -494.836 | -525.822 | 82.808 | 2.308 | 14653.5 | 13350.2 | -5547.42 | -5841.31
33.12 | 0.852 | 493.897 | 842.254 | -141.784 | -225.352 | 87.96 | 1.916 | 2129.58 | 1907.04 | -604.695 | -806.573 | 82.864 | 2.344 | 16616 | 15912.7 | -5494.84 | -5798.12
34.064 | 0.864 | 512.676 | 864.789 | -145.54 | -230.986 | 88.056 | 1.952 | 2135.21 | 1892.02 | -757.746 | -1421.6 | 82.752 | 2.376 | 17738 | 17626.3 | -5455.4 | -5769.01
35.032 | 0.884 | 531.455 | 885.446 | -153.052 | -236.62 | 88.216 | 1.984 | 2176.53 | 1894.84 | -1106.1 | -2270.42 | 82.776 | 2.416 | 18210.3 | 18417.8 | -5434.74 | -5755.87
35.992 | 0.9 | 550.235 | 906.103 | -157.746 | -242.254 | 88.264 | 2.016 | 2236.62 | 1912.68 | -1711.74 | -3111.74 | 83.032 | 2.456 | 18384 | 18757.7 | -5429.11 | -5756.81
36.984 | 0.92 | 569.014 | 928.638 | -163.38 | -248.826 | 88.336 | 2.048 | 2793.43 | 1940.85 | -2640.38 | -3875.12 | 83.184 | 2.496 | 18477 | 18885.4 | -5430.99 | -5760.56
38.072 | 0.94 | 590.61 | 953.052 | -169.953 | -254.46 | 88.4 | 2.088 | 3424.41 | 2004.69 | -3571.83 | -4580.28 | 83.056 | 2.536 | 18526.8 | 18901.4 | -5437.56 | -5766.2
39.144 | 0.956 | 611.268 | 976.526 | -176.526 | -260.094 | 88.392 | 2.12 | 4105.16 | 2190.61 | -4295.77 | -5103.29 | 82.944 | 2.576 | 18566.2 | 18901.4 | -5448.83 | -5773.71
40.216 | 0.976 | 633.803 | 999.061 | -182.16 | -266.667 | 88.28 | 2.152 | 4987.79 | 2936.15 | -4753.05 | -5411.27 | 83.008 | 2.616 | 18611.3 | 18920.2 | -5461.97 | -5784.98
41.456 | 0.996 | 658.216 | 1027.23 | -189.671 | -273.239 | 88.136 | 2.192 | 6113.62 | 3702.35 | -5041.31 | -5612.21 | 83.528 | 2.66 | 18682.6 | 18967.1 | -5481.69 | -5803.76
42.68 | 1.02 | 681.69 | 1054.46 | -197.183 | -280.751 | 88.048 | 2.224 | 7139.91 | 4388.73 | -5229.11 | -5748.36 | 84.048 | 2.696 | 18778.4 | 19038.5 | -5509.86 | -5827.23
44 | 1.04 | 708.92 | 1087.32 | -202.817 | -289.202 | 87.992 | 2.264 | 7958.69 | 5283.57 | -5366.2 | -5832.86 | 84.616 | 2.74 | 18921.1 | 19151.2 | -5547.42 | -5859.15
45.464 | 1.068 | 738.028 | 1122.07 | -211.268 | -297.653 | 88.024 | 2.304 | 8841.31 | 6185.92 | -5474.18 | -5884.51 | 85.2 | 2.78 | 19131.5 | 19328.6 | -5601.88 | -5906.1
46.944 | 1.084 | 769.014 | 1158.69 | -219.718 | -306.103 | 88.048 | 2.344 | 9805.63 | 6982.16 | -5544.6 | -5904.23 | 85.656 | 2.82 | 19419.7 | 19563.4 | -5678.87 | -5970.89
48.44 | 1.112 | 800.939 | 1196.24 | -231.925 | -317.371 | 88.104 | 2.384 | 10991.5 | 7931.46 | -5579.34 | -5907.04 | 86.04 | 2.872 | 19753.1 | 19849.8 | -5775.59 | -6055.4
49.944 | 1.14 | 836.62 | 1233.8 | -241.315 | -326.761 | 88.16 | 2.424 | 12404.7 | 9182.16 | -5584.04 | -5893.9 | 86.408 | 2.908 | 20115.5 | 20173.7 | -5888.26 | -6159.62
51.448 | 1.164 | 871.362 | 1271.36 | -249.765 | -337.089 | 88.008 | 2.464 | 14093.9 | 10887.3 | -5556.81 | -5856.34 | 86.776 | 2.948 | 20500.5 | 20533.3 | -6018.78 | -6281.69
52.992 | 1.184 | 905.164 | 1311.74 | -258.216 | -345.54 | 86.888 | 2.508 | 15754 | 13385.9 | -5490.14 | -5800 | 87.136 | 2.996 | 20905.2 | 20936.2 | -6163.38 | -6425.35
54.544 | 1.212 | 939.906 | 1350.23 | -268.545 | -356.808 | 87.392 | 2.556 | 16692 | 15134.3 | -5465.73 | -5788.73 | 87.488 | 3.032 | 21322.1 | 21354 | -6317.37 | -6581.22
55.84 | 1.232 | 970.892 | 1383.1 | -276.995 | -365.258 | 89.048 | 2.612 | 17714.6 | 16616.9 | -5454.46 | -5784.04 | 87.84 | 3.076 | 21756.8 | 21777.5 | -6477.93 | -6739.91
56.912 | 1.248 | 994.366 | 1410.33 | -284.507 | -371.831 | 90.224 | 2.66 | 18695.8 | 17957.7 | -5449.77 | -5785.92 | 88.192 | 3.12 | 22200.9 | 22215 | -6645.07 | -6906.1
57.816 | 1.264 | 1015.96 | 1434.74 | -290.141 | -378.404 | 90.856 | 2.712 | 19452.6 | 18926.8 | -5481.69 | -5822.54 | 88.536 | 3.164 | 22648.8 | 22654.5 | -6814.08 | -7070.42
58.816 | 1.284 | 1038.5 | 1460.09 | -296.714 | -384.977 | 91.304 | 2.764 | 20039.4 | 19631.9 | -5554.93 | -5905.16 | 88.912 | 3.204 | 23109.9 | 23105.2 | -6986.85 | -7240.38
59.8 | 1.3 | 1061.97 | 1484.51 | -302.347 | -391.549 | 91.768 | 2.816 | 20558.7 | 20213.1 | -5657.28 | -6018.78 | 89.256 | 3.248 | 23573.7 | 23567.1 | -7162.44 | -7414.08
60.752 | 1.312 | 1083.57 | 1508.92 | -308.92 | -397.183 | 92.208 | 2.872 | 21050.7 | 20740.8 | -5784.04 | -6152.11 | 89.608 | 3.288 | 24039.4 | 24032.9 | -7335.21 | -7590.61
61.736 | 1.328 | 1105.16 | 1533.33 | -314.554 | -403.756 | 92.64 | 2.916 | 21545.5 | 21259.2 | -5932.39 | -6311.74 | 89.96 | 3.336 | 24509.9 | 24504.2 | -7513.62 | -7767.14
62.72 | 1.344 | 1129.58 | 1559.62 | -320.188 | -409.39 | 93.072 | 2.968 | 22046 | 21763.4 | -6095.77 | -6479.81 | 90.296 | 3.376 | 24974.6 | 24977.5 | -7688.26 | -7947.42
63.696 | 1.36 | 1150.23 | 1584.04 | -326.761 | -415.023 | 93.504 | 3.024 | 22555.9 | 22272.3 | -6270.42 | -6659.15 | 90.632 | 3.416 | 25433.8 | 25439.4 | -7860.09 | -8122.07
64.672 | 1.372 | 1172.77 | 1608.45 | -332.394 | -422.535 | 93.944 | 3.076 | 23073.2 | 22785 | -6452.58 | -6842.25 | 90.968 | 3.464 | 25903.3 | 25902.3 | -8037.56 | -8296.71
65.656 | 1.392 | 1195.31 | 1634.74 | -338.967 | -429.108 | 94.368 | 3.132 | 23601.9 | 23306.1 | -6643.19 | -7028.17 | 91.288 | 3.508 | 26369 | 26362.4 | -8215.96 | -8467.61
66.648 | 1.404 | 1218.78 | 1661.03 | -344.601 | -435.681 | 94.776 | 3.184 | 24140.8 | 23831 | -6838.5 | -7213.15 | 91.608 | 3.548 | 26837.6 | 26822.5 | -8392.49 | -8640.38
67.632 | 1.416 | 1240.38 | 1688.26 | -351.174 | -442.254 | 95.2 | 3.236 | 24689.2 | 24356.8 | -7037.56 | -7401.88 | 91.936 | 3.596 | 27305.2 | 27283.6 | -8571.83 | -8812.21
68.616 | 1.436 | 1261.03 | 1716.43 | -357.746 | -448.826 | 95.616 | 3.284 | 25233.8 | 24885.4 | -7233.8 | -7589.67 | 92.248 | 3.636 | 27768.1 | 27741.8 | -8760.56 | -8983.1
69.592 | 1.452 | 1282.63 | 1744.6 | -363.38 | -455.399 | 96.04 | 3.336 | 25789.7 | 25427.2 | -7434.74 | -7784.04 | 92.56 | 3.676 | 28238.5 | 28209.4 | -8935.21 | -9153.99
70.592 | 1.464 | 1306.1 | 1774.65 | -369.953 | -461.972 | 96.456 | 3.392 | 26348.4 | 25976.5 | -7636.62 | -7978.4 | 92.88 | 3.724 | 28714.6 | 28681.7 | -9126.76 | -9328.64
71.584 | 1.476 | 1328.64 | 1804.69 | -376.526 | -469.484 | 96.856 | 3.444 | 26909.9 | 26527.7 | -7839.44 | -8173.71 | 93.192 | 3.76 | 29191.5 | 29159.6 | -9237.56 | -9504.23
72.568 | 1.496 | 1349.3 | 1835.68 | -382.16 | -476.995 | 97.24 | 3.5 | 27467.6 | 27084.5 | -8041.31 | -8369.95 | 93.504 | 3.808 | 29674.2 | 29634.7 | -9398.12 | -9679.81
73.56 | 1.508 | 1370.89 | 1869.48 | -388.732 | -484.507 | 97.632 | 3.552 | 28017.8 | 27634.7 | -8237.56 | -8569.01 | 93.808 | 3.852 | 30154.9 | 30107 | -9561.5 | -9853.52
74.552 | 1.524 | 1391.55 | 1906.1 | -393.427 | -493.897 | 98.016 | 3.596 | 28565.3 | 28185.9 | -8432.86 | -8766.2 | 94.096 | 3.892 | 30642.3 | 30588.7 | -9726.76 | -10028.2
75.544 | 1.548 | 1414.08 | 1948.36 | -400 | -501.408 | 98.4 | 3.656 | 29114.6 | 28735.2 | -8628.17 | -8962.44 | 94.4 | 3.94 | 31133.3 | 31071.4 | -9896.71 | -10202.8
76.512 | 1.56 | 1434.74 | 1990.61 | -405.634 | -508.92 | 98.768 | 3.704 | 29675.1 | 29300.5 | -8827.23 | -9159.62 | 94.696 | 3.984 | 31624.4 | 31560.6 | -10067.6 | -10379.3
77.488 | 1.572 | 1457.28 | 2028.17 | -411.268 | -520.188 | 99.144 | 3.756 | 30237.6 | 29868.5 | -9024.41 | -9357.75 | 95 | 4.028 | 32111.7 | 32046.9 | -10231.9 | -10554.9
78.464 | 1.592 | 1477.93 | 2067.61 | -415.023 | -534.272 | 99.512 | 3.808 | 30802.8 | 30443.2 | -9221.6 | -9554.93 | 95.28 | 4.068 | 32609.4 | 32541.8 | -10385.9 | -10732.4
79.416 | 1.604 | 1499.53 | 2107.04 | -420.657 | -555.869 | 99.872 | 3.86 | 31370 | 31020.7 | -9417.84 | -9753.99 | 95.576 | 4.116 | 33108 | 33041.3 | -10545.5 | -10909.9
80.328 | 1.62 | 1520.19 | 2143.66 | -423.474 | -575.587 | 100.24 | 3.916 | 31943.7 | 31600.9 | -9615.02 | -9952.11 | 95.856 | 4.156 | 33611.3 | 33543.7 | -10693.9 | -11089.2
81.232 | 1.64 | 1542.72 | 2178.4 | -425.352 | -594.366 | 100.592 | 3.968 | 32510.8 | 32179.3 | -9808.45 | -10148.4 | 96.144 | 4.204 | 34112.7 | 34041.3 | -10841.3 | -11265.7
82.112 | 1.652 | 1565.26 | 2214.08 | -428.169 | -608.451 | 100.928 | 4.024 | 33091.1 | 32768.1 | -10004.7 | -10347.4 | 96.432 | 4.244 | 34626.3 | 34552.1 | -10995.3 | -11446.9
82.928 | 1.664 | 1591.55 | 2239.44 | -430.047 | -630.986 | 101.288 | 4.076 | 33677.9 | 33361.5 | -10201.9 | -10547.4 | 96.696 | 4.288 | 35139.9 | 35063.9 | -11147.4 | -11626.3
83.648 | 1.688 | 1617.84 | 2258.22 | -430.986 | -648.826 | 101.632 | 4.132 | 34267.6 | 33958.7 | -10400 | -10748.4 | 96.976 | 4.336 | 35660.1 | 35584 | -11288.3 | -11807.5
84.304 | 1.7 | 1641.31 | 2276.06 | -433.803 | -662.911 | 101.96 | 4.184 | 34864.8 | 34563.4 | -10599.1 | -10954 | 97.248 | 4.372 | 36174.6 | 36098.6 | -11426.3 | -11985.9
84.832 | 1.716 | 1662.91 | 2286.39 | -432.864 | -676.995 | 102.296 | 4.236 | 35462.9 | 35169 | -10799.1 | -11160.6 | 97.52 | 4.424 | 36699.5 | 36625.4 | -11561.5 | -12168.1
85.096 | 1.732 | 1696.71 | 2287.32 | -430.047 | -683.568 | 102.608 | 4.288 | 36055.4 | 35768.1 | -10993.4 | -11364.3 | 97.784 | 4.468 | 37228.2 | 37155.9 | -11690.1 | -12351.2
84.976 | 1.752 | 1736.15 | 2281.69 | -425.352 | -687.324 | 102.936 | 4.336 | 36654.5 | 36376.5 | -11189.7 | -11569 | 98.056 | 4.508 | 37759.6 | 37687.3 | -11813.1 | -12534.3
84.48 | 1.764 | 1774.65 | 2261.97 | -419.718 | -685.446 | 103.248 | 4.396 | 37260.1 | 36988.7 | -11388.7 | -11773.7 | 98.304 | 4.556 | 38286.4 | 38217.8 | -11933.3 | -12716.4
83.952 | 1.784 | 1815.02 | 2239.44 | -415.962 | -680.751 | 103.544 | 4.452 | 37865.7 | 37600.9 | -11585.9 | -11977.5 | 98.568 | 4.6 | 38819.7 | 38754.9 | -12042.3 | -12901.4
83.344 | 1.812 | 1822.54 | 2220.66 | -410.329 | -676.056 | 103.864 | 4.496 | 38477 | 38213.1 | -11785.9 | -12181.2 | 98.816 | 4.652 | 39359.6 | 39294.8 | -12145.5 | -13084.5
82.752 | 1.836 | 1814.08 | 2202.82 | -407.512 | -673.239 | 104.152 | 4.556 | 39091.1 | 38830 | -11985 | -12384 | 99.064 | 4.688 | 39900.5 | 39837.6 | -12247.9 | -13270.4
82.568 | 1.86 | 1805.63 | 2194.37 | -405.634 | -672.3 | 104.456 | 4.608 | 39707 | 39446.9 | -12185 | -12587.8 | 99.312 | 4.736 | 40446 | 40381.2 | -12345.5 | -13453.5
82.592 | 1.892 | 1798.12 | 2190.61 | -402.817 | -671.362 | 104.744 | 4.664 | 40317.4 | 40059.2 | -12382.2 | -12786.9 | 99.552 | 4.78 | 40983.1 | 40919.3 | -12441.3 | -13635.7
82.752 | 1.92 | 1786.85 | 2188.73 | -400.939 | -669.484 | 105.024 | 4.716 | 40937.1 | 40681.7 | -12582.2 | -12986.9 | 99.792 | 4.828 | 41529.6 | 41465.7 | -12516.4 | -13820.7
82.92 | 1.944 | 1783.1 | 2193.43 | -397.183 | -668.545 | 105.296 | 4.768 | 41558.7 | 41307 | -12781.2 | -13188.7 | 100.032 | 4.868 | 42075.1 | 42015 | -12422.5 | -14004.7
83.032 | 1.976 | 1800 | 2215.02 | -392.488 | -665.728 | 105.576 | 4.824 | 42182.2 | 41935.2 | -12982.2 | -13389.7 | 100.272 | 4.916 | 42627.2 | 42567.1 | -11712.7 | -14189.7
83.12 | 2.004 | 1846.95 | 2224.41 | -384.977 | -661.033 | 105.848 | 4.876 | 42806.6 | 42566.2 | -13183.1 | -13592.5 | 100.496 | 4.964 | 43176.5 | 43117.4 | -11539.9 | -14372.8
83.032 | 2.032 | 1965.26 | 2248.83 | -374.648 | -657.277 | 106.104 | 4.932 | 43423.5 | 43190.6 | -13380.3 | -13791.5 | 100.728 | 5.008 | 43731.5 | 43677 | -11430 | -14558.7
83.224 | 2.068 | 2291.08 | 2375.59 | -371.831 | -655.399 | 106.376 | 4.984 | 44052.6 | 43822.5 | -13578.4 | -13993.4 | 100.952 | 5.056 | 44288.3 | 44235.7 | -11335.2 | -14742.7
83.456 | 2.096 | 3137.09 | 2970.89 | -367.136 | -646.009 | 106.632 | 5.04 | 44682.6 | 44460.1 | -13778.4 | -14196.2 | 101.176 | 5.104 | 44847.9 | 44797.2 | -11292 | -14927.7
83.416 | 2.128 | 4459.15 | 4665.73 | -355.869 | -637.559 | 106.888 | 5.092 | 45316.4 | 45100.5 | -13979.3 | -14399.1 | 101.392 | 5.148 | 45411.3 | 45359.6 | -11295.8 | -15112.7
83.44 | 2.156 | 5990.61 | 6846.95 | -345.54 | -627.23 | 107.136 | 5.144 | 45954.9 | 45746.5 | -14180.3 | -14603.8 | 101.624 | 5.196 | 45979.3 | 45926.8 | -11255.4 | -15299.5
83.248 | 2.192 | 7615.96 | 9027.23 | -338.028 | -615.962 | 107.392 | 5.196 | 46597.2 | 46396.2 | -14384 | -14807.5 | 101.84 | 5.232 | 46542.7 | 46489.2 | -11154 | -15483.6
83.208 | 2.224 | 9384.98 | 10969 | -321.127 | -610.329 | 107.632 | 5.256 | 47246 | 47052.6 | -14588.7 | -15014.1 | 102.056 | 5.284 | 47118.3 | 47062.9 | -11065.7 | -15671.4
83.184 | 2.256 | 11734.3 | 13168.1 | -332.394 | -597.183 | 107.872 | 5.308 | 47892 | 47704.2 | -14789.7 | -15217.8 | 102.256 | 5.332 | 47695.8 | 47639.4 | -10998.1 | -15858.2
83.16 | 2.288 | 14426.3 | 15333.3 | -418.779 | -634.742 | 108.104 | 5.36 | 48549.3 | 48369 | -14996.2 | -15424.4 | 102.472 | 5.376 | 48276.1 | 48218.8 | -10925.8 | -16046.9
83.296 | 2.328 | 16754 | 17083.6 | -687.324 | -791.549 | 108.352 | 5.42 | 49208.4 | 49035.7 | -15200.9 | -15632.9 | 102.68 | 5.432 | 48860.1 | 48800.9 | -10887.3 | -16236.6
83.416 | 2.364 | 18144.6 | 18256.3 | -1320.19 | -1541.78 | 108.576 | 5.472 | 49871.4 | 49705.2 | -15408.5 | -15842.3 | 102.872 | 5.476 | 49440.4 | 49378.4 | -10821.6 | -16422.5
83.384 | 2.4 | 18754.9 | 18800 | -2339.91 | -2522.07 | 108.8 | 5.524 | 50538 | 50378.4 | -15616 | -16051.6 | 103.08 | 5.516 | 50031 | 49968.1 | -10740.8 | -16612.2
83.408 | 2.44 | 18921.1 | 19007.5 | -3618.78 | -3671.36 | 109.024 | 5.58 | 51210.3 | 51056.3 | -15823.5 | -16262 | 103.28 | 5.564 | 50626.3 | 50561.5 | -10590.6 | -16801.9
83.352 | 2.472 | 18896.7 | 19058.2 | -4749.3 | -4726.76 | 109.248 | 5.636 | 51877.9 | 51730.5 | -16030 | -16469.5 | 103.48 | 5.612 | 51226.3 | 51158.7 | -10377.5 | -16991.5
83.288 | 2.508 | 18857.3 | 19062 | -5424.41 | -5476.06 | 109.472 | 5.692 | 52559.6 | 52418.8 | -16240.4 | -16682.6 | 103.68 | 5.66 | 51831.9 | 51759.6 | -10128.6 | -17181.2
83.176 | 2.544 | 18826.3 | 19068.5 | -5688.26 | -5827.23 | 109.688 | 5.744 | 53243.2 | 53111.7 | -16449.8 | -16896.7 | 103.88 | 5.708 | 52433.8 | 52355.9 | -9977.46 | -17366.2
83.224 | 2.584 | 18800 | 19105.2 | -5738.03 | -5922.07 | 109.896 | 5.8 | 53931.5 | 53807.5 | -16661 | -17112.7 | 104.064 | 5.752 | 53048.8 | 52968.1 | -9862.91 | -17553.1
83.384 | 2.624 | 18794.4 | 19147.4 | -5699.53 | -5900.47 | 110.104 | 5.856 | 54621.6 | 54508.9 | -16873.2 | -17328.6 | 104.256 | 5.8 | 53665.7 | 53581.2 | -9782.16 | -17740.8
83.648 | 2.664 | 18800 | 19199.1 | -5647.89 | -5853.52 | 110.304 | 5.912 | 55315.5 | 55213.1 | -17086.4 | -17545.5 | 104.448 | 5.852 | 54289.2 | 54201.9 | -9714.55 | -17926.8
84.048 | 2.704 | 18813.1 | 19268.5 | -5612.21 | -5817.84 | 110.504 | 5.968 | 56004.7 | 55913.6 | -17296.7 | -17760.6 | 104.632 | 5.9 | 54916.4 | 54822.5 | -9652.58 | -18111.7
84.736 | 2.744 | 18851.6 | 19376.5 | -5606.57 | -5819.72 | 110.704 | 6.024 | 56705.2 | 56625.4 | -17509.9 | -17978.4 | 104.824 | 5.952 | 55542.7 | 55446 | -9590.61 | -18299.5
85.352 | 2.78 | 18927.7 | 19533.3 | -5640.38 | -5865.73 | 110.904 | 6.076 | 57410.3 | 57343.7 | -17724.9 | -18197.2 | 104.992 | 5.996 | 56162.4 | 56062.9 | -9546.48 | -18481.7
85.816 | 2.82 | 19061 | 19730.5 | -5709.86 | -5944.6 | 111.096 | 6.136 | 58123.9 | 58064.8 | -17939.9 | -18420.7 | 105.176 | 6.048 | 56795.3 | 56693 | -9513.62 | -18668.5
86.184 | 2.864 | 19258.2 | 19972.8 | -5804.69 | -6041.31 | 111.296 | 6.188 | 58842.3 | 58795.3 | -18158.7 | -18644.1 | 105.352 | 6.096 | 57433.8 | 57328.6 | -9482.63 | -18849.8
86.536 | 2.912 | 19514.6 | 20254.5 | -5914.55 | -6146.48 | 111.472 | 6.248 | 59566.2 | 59530.5 | -18384 | -18869.5 | 105.528 | 6.144 | 58078.9 | 57972.8 | -9455.4 | -19033.8
86.88 | 2.948 | 19819.7 | 20581.2 | -6035.68 | -6259.15 | 111.656 | 6.304 | 60297.7 | 60271.4 | -18633.8 | -19096.7 | 105.712 | 6.196 | 58728.6 | 58619.7 | -9432.86 | -19213.1
87.216 | 2.988 | 20155.9 | 20940.8 | -6162.44 | -6378.4 | 111.848 | 6.36 | 61032.9 | 61019.7 | -18894.8 | -19323 | 105.872 | 6.24 | 59380.3 | 59268.5 | -9412.21 | -19395.3
87.552 | 3.028 | 20518.3 | 21337.1 | -6297.65 | -6507.98 | 112.032 | 6.412 | 61762.4 | 61761.5 | -19141.8 | -19548.4 | 106.04 | 6.296 | 60035.7 | 59920.2 | -9395.3 | -19570.9
87.904 | 3.072 | 20903.3 | 21756.8 | -6441.31 | -6643.19 | 112.208 | 6.476 | 62507 | 62517.4 | -19388.7 | -19775.6 | 106.216 | 6.34 | 60683.6 | 60568.1 | -9375.59 | -19745.5
88.248 | 3.112 | 21303.3 | 22198.1 | -6587.79 | -6787.79 | 112.376 | 6.528 | 63255.4 | 63278.9 | -19633.8 | -20022.5 | 106.376 | 6.392 | 61346.5 | 61228.2 | -9346.48 | -19907
88.6 | 3.152 | 21710.8 | 22651.6 | -6741.78 | -6939.91 | 112.552 | 6.588 | 64005.6 | 64044.1 | -19878.9 | -20258.2 | 106.536 | 6.44 | 62014.1 | 61896.7 | -9319.25 | -20046.9
88.928 | 3.192 | 22113.6 | 23108 | -6893.9 | -7094.84 | 112.72 | 6.64 | 64765.3 | 64816 | -20123.9 | -20476.1 | 106.704 | 6.496 | 62685.4 | 62560.6 | -9263.85 | -20185
89.264 | 3.236 | 22523 | 23567.1 | -7051.64 | -7255.4 | 112.888 | 6.704 | 65532.4 | 65596.2 | -20371.8 | -20733.3 | 106.872 | 6.54 | 63365.3 | 63230 | -8186.85 | -20322.1
89.592 | 3.276 | 22928.6 | 24025.4 | -7209.39 | -7415.96 | 113.064 | 6.764 | 66305.2 | 66385.9 | -20623.5 | -20958.7 | 107.016 | 6.596 | 64049.8 | 63882.6 | -7834.74 | -20486.4
89.912 | 3.316 | 23326.8 | 24480.8 | -7367.14 | -7574.65 | 113.216 | 6.824 | 67083.6 | 67180.3 | -20873.2 | -21161.5 | 107.176 | 6.648 | 64732.4 | 64545.5 | -7505.16 | -20645.1
90.232 | 3.36 | 23724.9 | 24936.2 | -7527.7 | -7734.27 | 113.376 | 6.876 | 67855.4 | 67970.9 | -21123.9 | -21334.3 | 107.336 | 6.692 | 65427.2 | 65228.2 | -7308.92 | -20807.5
90.552 | 3.4 | 24123.9 | 25390.6 | -7688.26 | -7897.65 | 113.528 | 6.936 | 68644.1 | 68776.5 | -21381.2 | -21541.8 | 107.496 | 6.752 | 66130.5 | 65920.2 | -7200 | -20961.5
90.856 | 3.44 | 24512.7 | 25839.4 | -7843.19 | -8059.15 | 113.688 | 6.996 | 69431.9 | 69592.5 | -21638.5 | -21749.3 | 107.648 | 6.8 | 66841.3 | 66620.7 | -7115.49 | -21091.1
91.176 | 3.476 | 24905.2 | 26294.8 | -8000 | -8223.47 | 113.84 | 7.056 | 70223.5 | 70413.1 | -21894.8 | -21900.5 | 107.8 | 6.852 | 67557.8 | 67331.5 | -7034.74 | -21264.8
91.48 | 3.524 | 25299.5 | 26750.2 | -8158.69 | -8387.79 | 113.984 | 7.116 | 71021.6 | 71246 | -22151.2 | -22046 | 107.944 | 6.908 | 68256.3 | 68036.6 | -6871.36 | -21446
91.792 | 3.564 | 25694.8 | 27206.6 | -8317.37 | -8554.93 | 114.128 | 7.176 | 71824.4 | 72108.9 | -22407.5 | -22189.7 | 108.096 | 6.96 | 68972.8 | 68759.6 | -6818.78 | -21629.1
92.096 | 3.612 | 26093 | 27666.7 | -8476.06 | -8720.19 | 114.28 | 7.236 | 72631 | 73060.1 | -22664.8 | -22289.2 | 108.24 | 7.016 | 69650.7 | 69487.3 | -6776.53 | -21798.1
92.392 | 3.652 | 26493.9 | 28124.9 | -8638.5 | -8887.32 | 114.432 | 7.296 | 73448.8 | 73954 | -22922.1 | -22207.5 | 108.4 | 7.068 | 70368.1 | 70226.3 | -6736.15 | -21910.8
92.68 | 3.692 | 26890.1 | 28577.5 | -8797.18 | -9049.77 | 114.568 | 7.356 | 74277.9 | 74842.3 | -23170.9 | -21694.8 | 108.528 | 7.12 | 71088.3 | 70973.7 | -6691.08 | -22018.8
92.976 | 3.736 | 27293.9 | 29034.7 | -8960.56 | -9214.08 | 114.712 | 7.416 | 75104.2 | 75708 | -23415 | -21574.6 | 108.672 | 7.176 | 71815 | 71727.7 | -6649.77 | -22079.8
93.28 | 3.776 | 27692 | 29491.1 | -9124.88 | -9376.53 | 114.848 | 7.476 | 75947.4 | 76594.4 | -23665.7 | -21477 | 108.816 | 7.228 | 72481.7 | 72481.7 | -6610.33 | -21980.3
93.576 | 3.816 | 28087.3 | 29951.2 | -9290.14 | -9539.91 | 114.976 | 7.536 | 76788.7 | 77491.1 | -23916.4 | -21471.4 | 108.96 | 7.28 | 72944.6 | 73257.3 | -6575.59 | -21880.8
93.856 | 3.856 | 28486.4 | 30409.4 | -9457.28 | -9701.41 | 115.112 | 7.596 | 77635.7 | 78400 | -24172.8 | -21478.9 | 109.088 | 7.336 | 73623.5 | 74029.1 | -6543.66 | -21644.1
94.152 | 3.904 | 28882.6 | 30875.1 | -9625.35 | -9864.79 | 115.24 | 7.656 | 78476.1 | 79323.9 | -24385.9 | -21491.1 | 109.216 | 7.388 | 74330.5 | 74808.5 | -6512.68 | -20886.4
94.44 | 3.944 | 29279.8 | 31339.9 | -9790.61 | -10028.2 | 115.368 | 7.72 | 79347.4 | 80262 | -24554.9 | -21505.2 | 109.36 | 7.444 | 75051.6 | 75570.9 | -6468.54 | -6817.84
94.72 | 3.992 | 29689.2 | 31816.9 | -9958.69 | -10194.4 | 115.496 | 7.784 | 80235.7 | 81211.3 | -24748.4 | -21521.1 | 109.496 | 7.5 | 75771.8 | 76268.5 | -6432.86 | 1743720
95.008 | 4.028 | 30100.5 | 32296.7 | -10128.6 | -10358.7 | 115.608 | 7.848 | 81109.9 | 82171.8 | -24947.4 | -21527.7 | 109.624 | 7.556 | 76511.7 | 77018.8 | -6389.67 | 1743720
95.288 | 4.072 | 30515.5 | 32780.3 | -10298.6 | -10525.8 | 115.736 | 7.908 | 82023.5 | 83139 | -25150.2 | -21541.8 | 109.744 | 7.608 | 77259.2 | 77832.9 | -6363.38 | 1743720
95.56 | 4.116 | 30927.7 | 33265.7 | -10469.5 | -10690.1 | 115.856 | 7.968 | 83084.5 | 84109.9 | -25344.6 | -21405.6 | 109.872 | 7.668 | 77978.4 | 78617.8 | -6340.85 | 1743720
95.84 | 4.156 | 31316.4 | 33748.4 | -10636.6 | -10852.6 | 115.968 | 8.036 | 84530.5 | 85133.3 | -25536.2 | -21316.4 | 109.992 | 7.72 | 78694.8 | 79481.7 | -6322.07 | 1743720
96.096 | 4.204 | 31699.5 | 34237.6 | -10809.4 | -11013.1 | 116.08 | 8.096 | 87226.3 | 86236.6 | -25734.3 | -21282.6 | 110.12 | 7.78 | 79434.7 | 80511.7 | -6307.98 | 1743720
96.376 | 4.244 | 32077.9 | 34729.6 | -10981.2 | -11171.8 | 116.2 | 8.156 | 544208 | 87336.1 | -25939 | -21276.1 | 110.256 | 7.836 | 80203.8 | 81718.3 | -6299.53 | 1743720
96.64 | 4.288 | 32463.8 | 35226.3 | -11154 | -11329.6 | 116.304 | 8.22 | 1744640 | 88544.6 | -26065.7 | -21278.9 | 110.376 | 7.892 | 80952.1 | 82814.1 | -6287.32 | 1743720
96.912 | 4.336 | 32851.6 | 35723 | -11326.8 | -11484.5 | 116.416 | 8.288 | 1744640 | 89875.1 | -26223.5 | -21289.2 | 110.488 | 7.944 | 81399.1 | 84344.6 | -6277 | 1743720
97.16 | 4.376 | 33231.9 | 36226.3 | -11498.6 | -11643.2 | 116.52 | 8.348 | 1744640 | 91554 | -26417.8 | -21303.3 | 110.6 | 8.008 | 81869.5 | 96988.7 | -6266.67 | 1743720
97.424 | 4.416 | 33591.6 | 36731.5 | -11670.4 | -11801.9 | 116.624 | 8.416 | 1744640 | 94881.7 | -26623.5 | -21299.5 | 110.72 | 8.064 | 82413.1 | 1743890 | -6240.38 | 1743720
97.672 | 4.464 | 33960.6 | 37233.8 | -11841.3 | -11952.1 | 116.736 | 8.48 | 1744640 | 1744730 | -26833.8 | -21306.1 | 110.824 | 8.12 | 82995.3 | 1743890 | -6188.73 | 1743720
97.928 | 4.508 | 34344.6 | 37747.4 | -12014.1 | -12098.6 | 116.832 | 8.544 | 1744640 | 1744730 | -27049.8 | -21316.4 | 110.944 | 8.18 | 83630 | 1743890 | -6145.54 | 1743720
98.184 | 4.548 | 34724.9 | 38261 | -12188.7 | -12242.3 | 116.936 | 8.608 | 1744640 | 1744730 | -27268.5 | -21326.8 | 111.048 | 8.232 | 84212.2 | 1743890 | -6116.43 | 1743720
98.432 | 4.596 | 35104.2 | 38779.3 | -12362.4 | -12372.8 | 117.032 | 8.676 | 1744640 | 1744730 | -27489.2 | -21343.7 | 111.16 | 8.296 | 84794.4 | 1743890 | -6078.87 | 1743720
98.68 | 4.64 | 35494.8 | 39298.6 | -12536.2 | -12515.5 | 117.128 | 8.74 | 1744640 | 1744730 | -27705.2 | -21369 | 111.264 | 8.352 | 85427.2 | 1743890 | -6040.38 | 1743720
98.912 | 4.684 | 35885.4 | 39811.3 | -12707 | -12657.3 | 117.224 | 8.808 | 1744640 | 1744730 | -27860.1 | -21400 | 111.376 | 8.412 | 86077 | 1743890 | -6002.82 | 1743720
99.144 | 4.728 | 36289.2 | 40333.3 | -12880.8 | -12798.1 | 117.312 | 8.876 | 1744640 | 1744730 | -28021.6 | -21429.1 | 111.48 | 8.472 | 86633.8 | 1743890 | -5960.56 | 1743720
99.376 | 4.772 | 36692 | 40860.1 | -13052.6 | -12938 | 117.408 | 8.94 | 1744640 | 1744730 | -28203.8 | -21455.4 | 111.584 | 8.536 | 87219.7 | 1743890 | -5923.94 | 1743720
99.608 | 4.816 | 37095.8 | 41385.9 | -13225.4 | -13085.4 | 117.496 | 9.008 | 1744640 | 1744730 | -28397.2 | -21466.7 | 111.68 | 8.592 | 87793.4 | 1743890 | -5895.77 | 1743720
99.84 | 4.856 | 37505.2 | 41916.4 | -13400 | -13232.9 | 117.576 | 9.076 | 1744640 | 1744730 | -28590.6 | -21471.4 | 111.784 | 8.652 | 88200.9 | 1743890 | -5870.42 | 1743720
100.072 | 4.904 | 37913.6 | 42447.9 | -13572.8 | -13399.1 | 117.656 | 9.144 | 1744640 | 1744730 | -28789.7 | -21457.3 | 111.88 | 8.712 | 88670.4 | 1743890 | -5850.7 | 1743720
100.296 | 4.952 | 38319.3 | 42973.7 | -13744.6 | -13559.6 | 117.76 | 9.216 | 1744640 | 1744730 | -28993.4 | -21414.1 | 111.984 | 8.772 | 89264.8 | 1743890 | -5830.05 | 1743720
100.52 | 5 | 38732.4 | 43507 | -13933.3 | -13723 | 117.832 | 9.28 | 1744640 | 1744730 | -29200.9 | -21280.8 | 112.08 | 8.84 | 89890.1 | 1743890 | -5812.21 | 1743720
100.728 | 5.036 | 39146.5 | 44044.1 | -14103.3 | -13882.6 | 117.92 | 9.348 | 1744640 | 1744730 | -29416 | -21152.1 | 112.168 | 8.9 | 90433.8 | 1743890 | -5793.43 | 1743720
100.944 | 5.084 | 39564.3 | 44582.2 | -14274.2 | -14039.4 | 118.008 | 9.42 | 1744640 | 1744730 | -29631 | -20998.1 | 112.264 | 8.96 | 90969 | 1743890 | -5774.65 | 1743720
101.152 | 5.128 | 39985 | 45123.9 | -14444.1 | -14194.4 | 118.072 | 9.488 | 1744640 | 1744730 | -29859.2 | -20846 | 112.352 | 9.016 | 91559.6 | 1743890 | -5750.23 | 1743720
101.368 | 5.172 | 40403.8 | 45658.2 | -14614.1 | -14356.8 | 118.152 | 9.564 | 1744640 | 1744730 | -30088.3 | -20725.8 | 112.448 | 9.088 | 92138 | 1743890 | -5732.39 | 1743720
101.568 | 5.22 | 40828.2 | 46200.9 | -14785.9 | -14520.2 | 118.224 | 9.636 | 1744640 | 1744730 | -30309.9 | -20582.2 | 112.536 | 9.148 | 92744.6 | 1743890 | -5721.13 | 1743720
101.776 | 5.26 | 41244.1 | 46748.4 | -14958.7 | -14658.2 | 118.296 | 9.704 | 1744640 | 1744730 | -30530.5 | -20434.7 | 112.624 | 9.212 | 93320.2 | 1743890 | -5715.49 | 1743720
101.992 | 5.308 | 41658.2 | 47296.7 | -15132.4 | -14831 | 118.36 | 9.772 | 1744640 | 1744730 | -30752.1 | -20294.8 | 112.704 | 9.272 | 93956.8 | 1743890 | -5720.19 | 1743720
102.184 | 5.356 | 42075.1 | 47847.9 | -15307 | -15003.8 | 118.432 | 9.852 | 1744640 | 1744730 | -30970 | -20149.3 | 112.792 | 9.336 | 94625.4 | 1743890 | -5718.31 | 1743720
102.376 | 5.396 | 42488.3 | 48400.9 | -15480.8 | -15239.4 | 118.504 | 9.92 | 1744640 | 1744730 | -31181.2 | -19979.3 | 112.872 | 9.4 | 95323 | 1743890 | -5715.49 | 1743720
102.56 | 5.444 | 42883.6 | 48945.5 | -15652.6 | -15428.2 | 118.568 | 9.996 | 1744640 | 1744730 | -31378.4 | -19769 | 112.968 | 9.464 | 96029.1 | 1743890 | -5713.62 | 1743720
102.768 | 5.492 | 43293 | 49499.5 | -15828.2 | -15582.2 | 118.632 | 10.08 | 1744640 | 1744730 | -31436.6 | -19582.2 | 113.032 | 9.532 | 96712.7 | 1743890 | -5709.86 | 1743720
102.952 | 5.536 | 43709.9 | 50057.3 | -16002.8 | -15720.2 | 118.712 | 10.152 | 1744640 | 1744730 | -31427.2 | -19345.5 | 113.12 | 9.592 | 97561.5 | 1743890 | -5706.1 | 1743720
103.136 | 5.58 | 44125.8 | 50615 | -16179.3 | -15852.6 | 118.76 | 10.22 | 1744640 | 1744730 | -31508 | -19086.4 | 113.2 | 9.66 | 98614.1 | 1743890 | -5703.29 | 1743720
103.32 | 5.628 | 44548.4 | 51175.6 | -16354 | -15986.9 | 118.816 | 10.3 | 1744640 | 1744730 | -31603.8 | -18839.4 | 113.28 | 9.724 | 103507 | 1743890 | -5700.47 | 1743720
103.504 | 5.676 | 44977.5 | 51738 | -16530.5 | -16130.5 | 118.864 | 10.376 | 1744640 | 1744730 | -31730.5 | -18601.9 | 113.336 | 9.792 | 1744450 | 1743890 | -5694.84 | 1743720
103.68 | 5.724 | 45406.6 | 52295.8 | -16702.3 | -16269.5 | 118.928 | 10.452 | 1744640 | 1744730 | -31877 | -18354.9 | 113.416 | 9.86 | 1744450 | 1743890 | -5690.14 | 1743720
103.856 | 5.768 | 45844.1 | 52861 | -16878.9 | -16385.9 | 118.992 | 10.528 | 1744640 | 1744730 | -32039.4 | -18171.8 | 113.504 | 9.932 | 1744450 | 1743890 | -5682.63 | 1743720
104.032 | 5.816 | 46287.3 | 53431.9 | -17056.3 | -16504.2 | 119.032 | 10.608 | 1744640 | 1744730 | -32209.4 | -18020.7 | 113.568 | 9.996 | 1744450 | 1743890 | -5674.18 | 1743720
104.216 | 5.86 | 46736.1 | 54004.7 | -17234.7 | -16616.9 | 119.088 | 10.68 | 1744640 | 1744730 | -32379.3 | -17903.3 | 113.632 | 10.064 | 1744450 | 1743890 | -5666.67 | 1743720
104.376 | 5.908 | 47186.9 | 54583.1 | -17414.1 | -16785.9 | 119.128 | 10.76 | 1744640 | 1744730 | -32561.5 | -17792.5 | 113.696 | 10.136 | 1744450 | 1743890 | -5663.85 | 1743720
104.56 | 5.96 | 47642.3 | 55166.2 | -17595.3 | -16958.7 | 119.176 | 10.84 | 1744640 | 1744730 | -32739.9 | -17687.3 | 113.768 | 10.204 | 1744450 | 1743890 | -5658.22 | 1743720
104.744 | 6.004 | 48095.8 | 55746.5 | -17772.8 | -17137.1 | 119.224 | 10.924 | 1744640 | 1744730 | -32886.4 | -17576.5 | 113.84 | 10.272 | 1744450 | 1743890 | -5648.83 | 1743720
104.92 | 6.048 | 48559.6 | 56343.7 | -17957.7 | -17323.9 | 119.264 | 11 | 1744640 | 1744730 | -33020.7 | -17418.8 | 113.888 | 10.344 | 1744450 | 1743890 | -5638.5 | 1743720
105.088 | 6.096 | 49027.2 | 56946.5 | -18140.8 | -17579.3 | 119.296 | 11.08 | 1744640 | 1744730 | -33158.7 | -17307 | 113.952 | 10.412 | 1744450 | 1743890 | -5630.05 | 1743720
105.256 | 6.144 | 49495.8 | 57555.9 | -18325.8 | -17779.3 | 119.352 | 11.164 | 1744640 | 1744730 | -33310.8 | -17206.6 | 114.016 | 10.48 | 1744450 | 1743890 | -5620.66 | 1743720
105.416 | 6.2 | 49963.4 | 58170 | -18510.8 | -17966.2 | 119.376 | 11.24 | 1744640 | 1744730 | -33471.4 | -17126.8 | 114.08 | 10.552 | 1744450 | 1743890 | -5610.33 | 1743720
105.584 | 6.24 | 50424.4 | 58779.3 | -18693.9 | -17963.4 | 119.408 | 11.32 | 1744640 | 1744730 | -33640.4 | -17064.8 | 114.12 | 10.628 | 1744450 | 1743890 | -5609.39 | 1743720
105.752 | 6.292 | 50876.1 | 59402.8 | -18880.8 | -18127.7 | 119.448 | 11.404 | 1744640 | 1744730 | -33807.5 | -17007.5 | 114.192 | 10.696 | 1744450 | 1743890 | -5587.79 | 1743720
105.912 | 6.336 | 51306.1 | 60032.9 | -19067.6 | -18313.6 | 119.472 | 11.48 | 1744640 | 1744730 | -33966.2 | -16955.9 | 114.24 | 10.768 | 1744450 | 1743890 | -5568.08 | 1743720
106.072 | 6.388 | 51684.5 | 60667.6 | -19258.2 | -18501.4 | 119.496 | 11.564 | 1744640 | 1744730 | -34118.3 | -16902.3 | 114.288 | 10.836 | 1744450 | 1743890 | -5549.3 | 1743720
106.24 | 6.436 | 52034.7 | 61311.7 | -19449.8 | -18691.1 | 119.52 | 11.648 | 1744640 | 1744730 | -34272.3 | -16850.7 | 114.344 | 10.912 | 1744450 | 1743890 | -5533.33 | 1743720
106.408 | 6.488 | 52377.5 | 61958.7 | -19641.3 | -18880.8 | 119.568 | 11.736 | 1744640 | 1744730 | -34432.9 | -16805.6 | 114.392 | 10.988 | 1744450 | 1743890 | -5515.49 | 1743720
106.552 | 6.536 | 52699.5 | 62600.9 | -19832.9 | -19001.9 | 119.584 | 11.812 | 1744640 | 1744730 | -34591.6 | -16754 | 114.448 | 11.06 | 1744450 | 1743890 | -5513.62 | 1743720
106.712 | 6.584 | 53000.9 | 63256.3 | -20026.3 | -19189.7 | 119.6 | 11.896 | 1744640 | 1744730 | -34749.3 | -16707 | 114.496 | 11.132 | 1744450 | 1743890 | -5487.32 | 1743720
106.872 | 6.636 | 53319.3 | 63919.3 | -20221.6 | -19398.1 | 119.632 | 11.98 | 1744640 | 1744730 | -34883.6 | -16656.3 | 114.544 | 11.204 | 1744450 | 1743890 | -5467.61 | 1743720
107.024 | 6.688 | 53653.5 | 64590.6 | -20417.8 | -19599.1 | 119.64 | 12.068 | 1744640 | 1744730 | -34948.4 | -16611.3 | 114.584 | 11.28 | 1744450 | 1743890 | -5452.58 | 1743720
107.168 | 6.736 | 54006.6 | 65264.8 | -20615 | -19801.9 | 119.68 | 12.156 | 1744640 | 1744730 | -34931.5 | -16561.5 | 114.616 | 11.352 | 1744450 | 1743890 | -5435.68 | 1743720
107.32 | 6.792 | 54243.2 | 65944.6 | -20813.1 | -19971.8 | 119.68 | 12.24 | 1744640 | 1744730 | -34961.5 | -16513.6 | 114.648 | 11.432 | 1744450 | 1743890 | -5421.6 | 1743720
107.464 | 6.836 | 54476.1 | 66620.7 | -21010.3 | -20128.6 | 119.696 | 12.328 | 1744640 | 1744730 | -34922.1 | -16463.8 | 114.688 | 11.504 | 1744450 | 1743890 | -5404.69 | 1743720
107.616 | 6.888 | 54746.5 | 67311.7 | -21212.2 | -20252.6 | 119.704 | 12.416 | 1744640 | 1744730 | -34834.7 | -16416.9 | 114.728 | 11.58 | 1744450 | 1743890 | -5388.73 | 1743720
107.76 | 6.94 | 55055.4 | 68008.5 | -21414.1 | -20336.2 | 119.712 | 12.5 | 1744640 | 1744730 | -34743.7 | -16370.9 | 114.776 | 11.66 | 1744450 | 1743890 | -5370.89 | 1743720
107.896 | 6.996 | 55404.7 | 68710.8 | -21617.8 | -20404.7 | 119.712 | 12.588 | 1744640 | 1744730 | -34688.3 | -16326.8 | 114.808 | 11.732 | 1744450 | 1743890 | -5353.99 | 1743720
108.04 | 7.04 | 55773.7 | 69416.9 | -21818.8 | -20231 | 119.72 | 12.676 | 1744640 | 1744730 | -34633.8 | -16281.7 | 114.84 | 11.812 | 1744450 | 1743890 | -5339.91 | 1743720
108.168 | 7.096 | 56147.4 | 70130.5 | -22023.5 | -20188.7 | 119.728 | 12.76 | 1744640 | 1744730 | -34580.3 | -16237.6 | 114.872 | 11.892 | 1744450 | 1743890 | -5320.19 | 1743720
108.312 | 7.148 | 56511.7 | 70845.1 | -22225.4 | -20172.8 | 119.736 | 12.848 | 1744640 | 1744730 | -34542.7 | -16197.2 | 114.912 | 11.972 | 1744450 | 1743890 | -5302.35 | 1743720
108.44 | 7.196 | 56868.5 | 71572.8 | -22430 | -20138 | 119.736 | 12.94 | 1744640 | 1744730 | -34522.1 | -16157.7 | 114.944 | 12.048 | 1744450 | 1743890 | -5285.45 | 1743720
108.584 | 7.256 | 57170.9 | 72308 | -22634.7 | -20129.6 | 119.728 | 13.032 | 1744640 | 1744730 | -34523 | -16119.2 | 114.96 | 12.124 | 1744450 | 1743890 | -5268.54 | 1743720
108.704 | 7.304 | 57050.7 | 73052.6 | -22840.4 | -20157.7 | 119.728 | 13.12 | 1744640 | 1744730 | -34532.4 | -16081.7 | 115 | 12.204 | 1744450 | 1743890 | -5255.4 | 1743720
108.848 | 7.356 | 57042.3 | 73805.6 | -23045.1 | -20212.2 | 119.728 | 13.216 | 1744640 | 1744730 | -34538 | -16043.2 | 115.024 | 12.284 | 1744450 | 1743890 | -5241.31 | 1743720
108.968 | 7.408 | 57086.4 | 74586.9 | -23250.7 | -20238.5 | 119.712 | 13.308 | 1744640 | 1744730 | -34569 | -16002.8 | 115.032 | 12.364 | 1744450 | 1743890 | -5227.23 | 1743720
109.096 | 7.46 | 57170 | 75376.5 | -23453.5 | -20287.3 | 119.704 | 13.4 | 1744640 | 1744730 | -34588.7 | -15959.6 | 115.072 | 12.452 | 1744450 | 1743890 | -5215.02 | 1743720
109.224 | 7.516 | 57135.2 | 76219.7 | -23657.3 | -20323 | 119.696 | 13.496 | 1744640 | 1744730 | -34617.8 | -15899.5 | 115.08 | 12.532 | 1744450 | 1743890 | -5200 | 1743720
109.352 | 7.572 | 56955.9 | 77236.6 | -23863.8 | -20313.6 | 119.688 | 13.596 | 1744640 | 1744730 | -34657.3 | -15776.5 | 115.096 | 12.612 | 1744450 | 1743890 | -5185.92 | 1743720
109.472 | 7.624 | 57052.6 | 78218.8 | -24071.4 | -20287.3 | 119.672 | 13.688 | 1744640 | 1744730 | -34699.5 | -15556.8 | 115.12 | 12.692 | 1744450 | 1743890 | -5170.89 | 1743720
109.592 | 7.676 | 57254.5 | 79537.1 | -24279.8 | -20065.7 | 119.664 | 13.784 | 1744640 | 1744730 | -34747.4 | -15477.9 | 115.136 | 12.776 | 1744450 | 1743890 | -5155.87 | 1743720
109.704 | 7.728 | 57491.1 | 82201.9 | -24489.2 | -19997.2 | 119.632 | 13.88 | 1744640 | 1744730 | -34794.4 | -15434.7 | 115.152 | 12.86 | 1744450 | 1743890 | -5141.78 | 1743720
109.824 | 7.784 | 57747.4 | 87435.7 | -24695.8 | -19966.2 | 119.6 | 13.98 | 1744640 | 1744730 | -34831 | -15397.2 | 115.152 | 12.944 | 1744450 | 1743890 | -5126.76 | 1743720
109.944 | 7.836 | 57995.3 | 314664 | -24894.8 | -19966.2 | 119.576 | 14.08 | 1744640 | 1744730 | -34857.3 | -15357.7 | 115.176 | 13.032 | 1744450 | 1743890 | -5111.74 | 1743720
110.056 | 7.888 | 58232.9 | 1744490 | -24958.7 | -19975.6 | 119.536 | 14.176 | 1744640 | 1744730 | -34881.7 | -15323.9 | 115.184 | 13.12 | 1744450 | 1743890 | -5092.96 | 1743720
110.176 | 7.948 | 58475.1 | 1744490 | -25036.6 | -19987.8 | 119.512 | 14.28 | 1744640 | 1744730 | -34909.9 | -15293.9 | 115.192 | 13.204 | 1744450 | 1743890 | -5074.18 | 1743720
110.272 | 8.004 | 58699.5 | 1744490 | -25137.1 | -19971.8 | 119.472 | 14.38 | 1744640 | 1744730 | -34894.8 | -15262.9 | 115.192 | 13.292 | 1744450 | 1743890 | -5061.97 | 1743720
110.384 | 8.056 | 58891.1 | 1744490 | -25280.8 | -19958.7 | 119.424 | 14.488 | 1744640 | 1744730 | -34839.4 | -15237.6 | 115.192 | 13.376 | 1744450 | 1743890 | -5049.77 | 1743720
110.504 | 8.112 | 58943.7 | 1744490 | -25434.7 | -19912.7 | 119.384 | 14.588 | 1744640 | 1744730 | -34747.4 | -15212.2 | 115.208 | 13.464 | 1744450 | 1743890 | -5035.68 | 1743720
110.6 | 8.16 | 58816 | 1744490 | -25596.2 | -19507 | 119.328 | 14.692 | 1744640 | 1744730 | -34708 | -15188.7 | 115.192 | 13.552 | 1744450 | 1743890 | -5021.6 | 1743720
110.704 | 8.22 | 58740.8 | 1744490 | -25759.6 | -19207.5 | 119.28 | 14.796 | 1744640 | 1744730 | -34700.5 | -15163.4 | 115.192 | 13.64 | 1744450 | 1743890 | -5009.39 | 1743720
110.816 | 8.276 | 58605.6 | 1744490 | -25926.8 | -19118.3 | 119.224 | 14.9 | 1744640 | 1744730 | -34713.6 | -15137.1 | 115.184 | 13.732 | 1744450 | 1743890 | -5000.94 | 1743720
110.92 | 8.336 | 58265.7 | 1744490 | -26095.8 | -19037.6 | 119.16 | 15.008 | 1744640 | 1744730 | -34723 | -15113.6 | 115.184 | 13.816 | 1744450 | 1743890 | -4991.55 | 1743720
111.024 | 8.392 | 58210.3 | 1744490 | -26262 | -18980.3 | 119.088 | 15.112 | 1744640 | 1744730 | -34722.1 | -15088.3 | 115.168 | 13.908 | 1744450 | 1743890 | -4981.22 | 1743720
111.112 | 8.448 | 58221.6 | 1744490 | -26428.2 | -18902.3 | 119.016 | 15.22 | 1744640 | 1744730 | -34581.2 | -15064.8 | 115.16 | 13.996 | 1744450 | 1743890 | -4974.65 | 1743720
111.208 | 8.5 | 58262 | 1744490 | -26595.3 | -18522.1 | 118.944 | 15.336 | 1744640 | 1744730 | -34244.1 | -15039.4 | 115.152 | 14.092 | 1744450 | 1743890 | -4966.2 | 1743720
111.312 | 8.564 | 58339.9 | 1744490 | -26763.4 | -17760.6 | 118.848 | 15.44 | 1744640 | 1744730 | -33891.1 | -15016 | 115.136 | 14.184 | 1744450 | 1743890 | -4956.81 | 1743720
111.408 | 8.62 | 58241.3 | 1744490 | -26927.7 | -17443.2 | 118.752 | 15.552 | 1744640 | 1744730 | -33628.2 | -15025.4 | 115.12 | 14.28 | 1744450 | 1743890 | -4946.48 | 1743720
111.496 | 8.676 | 58046 | 1744490 | -27062.9 | -17199.1 | 118.664 | 15.664 | 1744640 | 1744730 | -33416.9 | -15003.8 | 115.104 | 14.372 | 1744450 | 1743890 | -4931.46 | 1743720
111.592 | 8.736 | 57865.7 | 1744490 | -27209.4 | -17052.6 | 118.544 | 15.776 | 1744640 | 1744730 | -33134.3 | -14985 | 115.08 | 14.472 | 1744450 | 1743890 | -4919.25 | 1743720
111.68 | 8.796 | 57312.7 | 1744490 | -27350.2 | -16949.3 | 118.432 | 15.892 | 1744640 | 1744730 | -32820.7 | -14968.1 | 115.048 | 14.564 | 1744450 | 1743890 | -4906.1 | 1743720
111.776 | 8.852 | 56893 | 1744490 | -27421.6 | -16808.5 | 118.304 | 16.008 | 1744640 | 1744730 | -32501.4 | -14954.9 | 115.024 | 14.66 | 1744450 | 1743890 | -4892.96 | 1743720
111.864 | 8.908 | 56628.2 | 1744490 | -27478.9 | -16683.6 | 118.16 | 16.124 | 1744640 | 1744730 | -32012.2 | -14940.8 | 115 | 14.76 | 1744450 | 1743890 | -4880.75 | 1743720
111.952 | 8.968 | 56461 | 1744490 | -27569 | -16573.7 | 118.008 | 16.244 | 1744640 | 1744730 | -31446 | -14925.8 | 114.96 | 14.852 | 1744450 | 1743890 | -4870.42 | 1743720
112.04 | 9.028 | 56000 | 1744490 | -27671.4 | -16457.3 | 117.84 | 16.364 | 1744640 | 1744730 | -30759.6 | -14911.7 | 114.92 | 14.948 | 1744450 | 1743890 | -4860.09 | 1743720
112.12 | 9.088 | 55973.7 | 1744490 | -27782.2 | -16352.1 | 117.656 | 16.484 | 1744640 | 1744730 | -30003.8 | -14893.9 | 114.88 | 15.052 | 1744450 | 1743890 | -4849.77 | 1743720
112.208 | 9.148 | 56057.3 | 1744490 | -27895.8 | -16249.8 | 117.464 | 16.612 | 1744640 | 1744730 | -29525.8 | -14872.3 | 114.832 | 15.148 | 1744450 | 1743890 | -4842.25 | 1743720
112.28 | 9.208 | 56200 | 1744490 | -28012.2 | -16110.8 | 117.256 | 16.732 | 1744640 | 1744730 | -29199.1 | -14836.6 | 114.784 | 15.252 | 1744450 | 1743890 | -4837.56 | 1743720
112.376 | 9.268 | 56398.1 | 1744490 | -28130.5 | -15939 | 117.024 | 16.86 | 1744640 | 1744730 | -28940.8 | -14799.1 | 114.72 | 15.356 | 1744450 | 1743890 | -4832.86 | 1743720
112.456 | 9.336 | 56627.2 | 1744490 | -28250.7 | -15797.2 | 116.784 | 16.988 | 1744640 | 1744730 | -28743.7 | -14763.4 | 114.68 | 15.456 | 1744450 | 1743890 | -4830.99 | 1743720
112.536 | 9.396 | 56829.1 | 1744490 | -28336.2 | -15673.2 | 116.512 | 17.12 | 1744640 | 1744730 | -28571.8 | -14724.9 | 114.608 | 15.564 | 1744450 | 1743890 | -4830.05 | 1743720
112.616 | 9.452 | 57137.1 | 1744490 | -28406.6 | -15571.8 | 116.224 | 17.252 | 1744640 | 1744730 | -28430 | -14697.7 | 114.536 | 15.668 | 1744450 | 1743890 | -4834.74 | 1743720
112.696 | 9.512 | 57397.2 | 1744490 | -28468.5 | -15474.2 | 115.904 | 17.384 | 1744640 | 1744730 | -28306.1 | -14663.8 | 114.464 | 15.772 | 1744450 | 1743890 | -4855.4 | 1743720
112.776 | 9.58 | 57728.6 | 1744490 | -28538 | -15383.1 | 115.568 | 17.524 | 1744640 | 1744730 | -28191.5 | -14618.8 | 114.384 | 15.876 | 1744450 | 1743890 | -4855.4 | 1743720
112.848 | 9.64 | 58150.2 | 1744490 | -28613.1 | -15312.7 | 115.192 | 17.664 | 1744640 | 1744730 | -28088.3 | -14569 | 114.296 | 15.984 | 1744450 | 1743890 | -4849.77 | 1743720
112.928 | 9.708 | 58493.9 | 1744490 | -28686.4 | -15253.5 | 114.792 | 17.804 | 1744640 | 1744730 | -27984 | -14518.3 | 114.208 | 16.092 | 1744450 | 1743890 | -4851.64 | 1743720
113 | 9.772 | 59302.3 | 1744490 | -28765.3 | -15201.9 | 114.352 | 17.952 | 1744640 | 1744730 | -27876.1 | -14464.8 | 114.112 | 16.2 | 1744450 | 1743890 | -4846.95 | 1743720
113.072 | 9.844 | 65215 | 1744490 | -28850.7 | -15152.1 | 113.872 | 18.104 | 1744640 | 1744730 | -27765.3 | -14422.5 | 114.008 | 16.308 | 1744450 | 1743890 | -4836.62 | 1743720
113.128 | 9.9 | 1745030 | 1744490 | -28939.9 | -15106.1 | 113.344 | 18.256 | 1744640 | 1744730 | -27657.3 | -14413.1 | 113.88 | 16.428 | 1744450 | 1743890 | -4834.74 | 1743720
113.2 | 9.968 | 1745030 | 1744490 | -29020.7 | -15052.6 | 112.768 | 18.412 | 1744640 | 1744730 | -27551.2 | -14389.7 | 113.768 | 16.536 | 1744450 | 1743890 | -4823.47 | 1743720
113.28 | 10.032 | 1745030 | 1744490 | -29104.2 | -14992.5 | 112.128 | 18.572 | 1744640 | 1744730 | -27481.7 | -14376.5 | 113.624 | 16.648 | 1744450 | 1743890 | -4802.82 | 1743720
113.344 | 10.104 | 1745030 | 1744490 | -29190.6 | -14933.3 | 111.424 | 18.744 | 1744640 | 1744730 | -27451.6 | -14380.3 | 113.48 | 16.768 | 1744450 | 1743890 | -4778.4 | 1743720
113.416 | 10.168 | 1745030 | 1744490 | -29276.1 | -14862 | 110.624 | 18.912 | 1744640 | 1744730 | -27396.2 | -14375.6 | 113.312 | 16.884 | 1744450 | 1743890 | -4750.23 | 1743720
113.48 | 10.232 | 1745030 | 1744490 | -29352.1 | -14788.7 | 109.704 | 19.092 | 1744640 | 1744730 | -27323 | -14345.5 | 113.144 | 17.004 | 1744450 | 1743890 | -4716.43 | 1743720
113.536 | 10.308 | 1745030 | 1744490 | -29419.7 | -14736.2 | 108.664 | 19.28 | 1744640 | 1744730 | -27241.3 | -14304.2 | 112.968 | 17.12 | 1744450 | 1743890 | -4662.91 | 1743720
113.592 | 10.376 | 1745030 | 1744490 | -29480.8 | -14689.2 | 107.416 | 19.472 | 1744640 | 1744730 | -27156.8 | -14269.5 | 112.768 | 17.244 | 1744450 | 1743890 | -4604.69 | 1743720
113.656 | 10.444 | 1745030 | 1744490 | -29541.8 | -14640.4 | 105.752 | 19.68 | 1744640 | 1744730 | -27062 | -14206.6 | 112.552 | 17.372 | 1744450 | 1743890 | -4569.95 | 1743720
113.712 | 10.508 | 1745030 | 1744490 | -29603.8 | -14595.3 | 103.16 | 19.896 | 1744640 | 1744730 | -26974.6 | -14142.7 | 112.32 | 17.488 | 1744450 | 1743890 | -4554.93 | 1743720
113.776 | 10.58 | 1745030 | 1744490 | -29662.9 | -14547.4 | 0.016 | 20.244 | 1744640 | 1744730 | -26844.1 | -13957.7 | 112.072 | 17.62 | 1744450 | 1743890 | -4553.99 | 1743720
113.824 | 10.648 | 1745030 | 1744490 | -29703.3 | -14502.3 | 0 | 20.48 | 1744640 | 1744730 | -26784 | -13889.2 | 111.8 | 17.748 | 1744450 | 1743890 | -4562.44 | 1743720
113.88 | 10.72 | 1745030 | 1744490 | -29741.8 | -14448.8 | 0 | 20.72 | 1744640 | 1744730 | -26743.7 | -13820.7 | 111.52 | 17.88 | 1744450 | 1743890 | -4569.95 | 1743720
113.944 | 10.788 | 1745030 | 1744490 | -29768.1 | -14403.8 | 0 | 20.964 | 1744640 | 1744730 | -26716.4 | -13741.8 | 111.208 | 18.012 | 1744450 | 1743890 | -4579.34 | 1743720
113.992 | 10.864 | 1745030 | 1744490 | -29790.6 | -14357.7 | 0.008 | 21.188 | 1744640 | 1744730 | -26695.8 | -13672.3 | 110.888 | 18.148 | 1744450 | 1743890 | -4591.55 | 1743720
114.048 | 10.936 | 1745030 | 1744490 | -29787.8 | -14287.3 | -0.008 | 21.28 | 1744640 | 1744730 | -26680.8 | -13666.7 | 110.528 | 18.284 | 1744450 | 1743890 | -4600 | 1743720
114.096 | 11.008 | 1745030 | 1744490 | -29763.4 | -14216.9 | 0 | 21.284 | 1744640 | 1744730 | -26672.3 | -13674.2 | 110.136 | 18.428 | 1744450 | 1743890 | -4602.82 | 1743720
114.152 | 11.076 | 1745030 | 1744490 | -29633.8 | -14154.9 | 0.008 | 21.284 | 1744640 | 1744730 | -26663.8 | -13671.4 | 109.72 | 18.568 | 1744450 | 1743890 | -4611.27 | 1743720
114.2 | 11.156 | 1745030 | 1744490 | -29558.7 | -14102.3 | -0.008 | 21.168 | 1744640 | 1744730 | -26659.2 | -13684.5 | 109.264 | 18.716 | 1744450 | 1743890 | -4623.47 | 1743720
114.248 | 11.228 | 1745030 | 1744490 | -29479.8 | -14046 | -0.472 | 19.992 | 1744640 | 1744730 | -26656.3 | -13406.6 | 108.768 | 18.868 | 1744450 | 1743890 | -4633.8 | 1743720
114.288 | 11.3 | 1745030 | 1744490 | -29390.6 | -13989.7 | -8.472 | 17.848 | 1744640 | 1744730 | -26645.1 | -13354 | 108.232 | 19.02 | 1744450 | 1743890 | -4648.83 | 1743720
114.328 | 11.376 | 1745030 | 1744490 | -29286.4 | -13947.4 | -7.976 | 17.24 | 1744640 | 1744730 | -26644.1 | -13337.1 | 107.664 | 19.184 | 1744450 | 1743890 | -4667.61 | 1743720
114.368 | 11.456 | 1745030 | 1744490 | -29022.5 | -13908 | -7.728 | 16.664 | 1744640 | 1744730 | -26643.2 | -13324.9 | 107.016 | 19.344 | 1744450 | 1743890 | -4683.57 | 1743720
114.408 | 11.528 | 1745030 | 1744490 | -28669.5 | -13869.5 | [6 empty] | 106.328 | 19.512 | 1744450 | 1743890 | -4697.65 | 1743720
114.456 | 11.6 | 1745030 | 1744490 | -28234.7 | -13830 | [6 empty] | 105.528 | 19.688 | 1744450 | 1743890 | -4719.25 | 1743720
114.496 | 11.684 | 1745030 | 1744490 | -27883.6 | -13789.7 | [6 empty] | 104.656 | 19.864 | 1744450 | 1743890 | -4724.88 | 1743720
114.52 | 11.752 | 1745030 | 1744490 | -27582.2 | -13755.9 | [6 empty] | 103.648 | 20.052 | 1744450 | 1743890 | -4748.36 | 1743720
114.56 | 11.832 | 1745030 | 1744490 | -27378.4 | -13716.4 | [6 empty] | 102.488 | 20.248 | 1744450 | 1743890 | -4760.56 | 1743720
114.608 | 11.916 | 1745030 | 1744490 | -27161.5 | -13669.5 | [6 empty] | 101.112 | 20.456 | 1744450 | 1743890 | -4777.46 | 1743720
114.64 | 11.996 | 1745030 | 1744490 | -26970 | -13626.3 | [6 empty] | 99.336 | 20.668 | 1744450 | 1743890 | -4785.92 | 1743720
114.672 | 12.072 | 1745030 | 1744490 | -26751.2 | -13594.4 | [6 empty] | 96.68 | 20.9 | 1744450 | 1743890 | -4794.37 | 1743720
114.688 | 12.152 | 1745030 | 1744490 | -26519.2 | -13564.3 | [6 empty] | 0 | 21.248 | 1744450 | 1743890 | -4798.12 | 1743720
114.72 | 12.232 | 1745030 | 1744490 | -26285.4 | -13530.5 | [6 empty] | -0.008 | 21.492 | 1744450 | 1743890 | -4804.69 | 1743720
114.744 | 12.312 | 1745030 | 1744490 | -25901.4 | -13499.5 | [6 empty] | -0.008 | 21.748 | 1744450 | 1743890 | -4805.63 | 1743720
114.776 | 12.392 | 1745030 | 1744490 | -25511.7 | -13463.8 | [6 empty] | -0.008 | 21.972 | 1744450 | 1743890 | -4811.27 | 1743720
114.8 | 12.472 | 1745030 | 1744490 | -25135.2 | -13423.5 | [6 empty] | -0.008 | 22.172 | 1744450 | 1743890 | -4822.54 | 1743720
114.816 | 12.552 | 1745030 | 1744490 | -24799.1 | -13375.6 | [6 empty] | -0.008 | 22.196 | 1744450 | 1743890 | -4825.35 | 1743720
114.832 | 12.64 | 1745030 | 1744490 | -24462 | -13242.3 | [6 empty] | -0.008 | 22.2 | 1744450 | 1743890 | -4831.92 | 1743720
114.872 | 12.724 | 1745030 | 1744490 | -24113.6 | -13214.1 | [6 empty] | -0.016 | 22.196 | 1744450 | 1743890 | -4842.25 | 1743720
114.872 | 12.804 | 1745030 | 1744490 | -23783.1 | -13190.6 | [6 empty] | -0.016 | 22.196 | 1744450 | 1743890 | -4847.89 | 1743720
114.888 | 12.892 | 1745030 | 1744490 | -23476.1 | -13172.8 | [6 empty] | -0.016 | 22.196 | 1744450 | 1743890 | -4851.64 | 1743720
114.904 | 12.976 | 1745030 | 1744490 | -23118.3 | -13154
114.912 | 13.06 | 1745030 | 1744490 | -22700.5 | -13134.3
114.92 | 13.152 | 1745030 | 1744490 | -22336.2 | -13114.6
114.936 | 13.232 | 1745030 | 1744490 | -21977.5 | -13094.8
114.936 | 13.32 | 1745030 | 1744490 | -21626.3 | -13078.9
114.952 | 13.412 | 1745030 | 1744490 | -21313.6 | -13061
114.952 | 13.5 | 1745030 | 1744490 | -21037.6 | -13043.2
114.952 | 13.588 | 1745030 | 1744490 | -20779.3 | -13028.2
114.952 | 13.68 | 1745030 | 1744490 | -20539 | -13008.5
114.952 | 13.768 | 1745030 | 1744490 | -20314.6 | -12989.7
114.952 | 13.852 | 1745030 | 1744490 | -20091.1 | -12970.9
114.952 | 13.944 | 1745030 | 1744490 | -19840.4 | -12953.1
114.944 | 14.04 | 1745030 | 1744490 | -19603.8 | -12934.3
114.936 | 14.132 | 1745030 | 1744490 | -19356.8 | -12915.5
114.92 | 14.228 | 1745030 | 1744490 | -19178.4 | -12894.8
114.904 | 14.312 | 1745030 | 1744490 | -18999.1 | -12877.9
114.888 | 14.408 | 1745030 | 1744490 | -18851.6 | -12855.4
114.864 | 14.504 | 1745030 | 1744490 | -18741.8 | -12791.5
114.848 | 14.596 | 1745030 | 1744490 | -18587.8 | -12753.1
114.824 | 14.692 | 1745030 | 1744490 | -18458.2 | -12722.1
114.8 | 14.788 | 1745030 | 1744490 | -18344.6 | -12695.8
114.776 | 14.884 | 1745030 | 1744490 | -18234.7 | -12673.2
114.76 | 14.98 | 1745030 | 1744490 | -18138 | -12648.8
114.72 | 15.072 | 1745030 | 1744490 | -18033.8 | -12624.4
114.68 | 15.172 | 1745030 | 1744490 | -18016.9 | -12602.8
114.648 | 15.272 | 1745030 | 1744490 | -17970.9 | -12580.3
114.608 | 15.372 | 1745030 | 1744490 | -17894.8 | -12555.9
114.568 | 15.472 | 1745030 | 1744490 | -17835.7 | -12533.3
114.52 | 15.572 | 1745030 | 1744490 | -17770.9 | -12508.9
114.464 | 15.672 | 1745030 | 1744490 | -17759.6 | -12487.3
114.408 | 15.78 | 1745030 | 1744490 | -17808.5 | -12467.6
114.344 | 15.88 | 1745030 | 1744490 | -17790.6 | -12450.7
114.288 | 15.984 | 1745030 | 1744490 | -17747.4 | -12435.7
114.216 | 16.092 | 1745030 | 1744490 | -17688.3 | -12422.5
114.136 | 16.192 | 1745030 | 1744490 | -17639.4 | -12412.2
114.072 | 16.308 | 1745030 | 1744490 | -17693 | -12394.4
113.976 | 16.412 | 1745030 | 1744490 | -17684.5 | -12388.7
113.872 | 16.516 | 1745030 | 1744490 | -17693.9 | -12381.2
113.768 | 16.632 | 1745030 | 1744490 | -17706.1 | -12374.6
113.664 | 16.736 | 1745030 | 1744490 | -17710.8 | -12366.2
113.552 | 16.852 | 1745030 | 1744490 | -17716.4 | -12354
113.424 | 16.968 | 1745030 | 1744490 | -17709.9 | -12344.6
113.272 | 17.084 | 1745030 | 1744490 | -17716.4 | -12336.2
113.136 | 17.196 | 1745030 | 1744490 | -17679.8 | -12326.8
112.976 | 17.32 | 1745030 | 1744490 | -17615 | -12313.6
112.792 | 17.436 | 1745030 | 1744490 | -17574.6 | -12302.3
112.6 | 17.556 | 1745030 | 1744490 | -17539.9 | -12289.2
112.4 | 17.676 | 1745030 | 1744490 | -17508 | -12275.1
112.192 | 17.804 | 1745030 | 1744490 | -17476.1 | -12260.1
111.944 | 17.932 | 1745030 | 1744490 | -17446.9 | -12244.1
111.696 | 18.056 | 1745030 | 1744490 | -17423.5 | -12232.9
111.408 | 18.188 | 1745030 | 1744490 | -17400 | -12217.8
111.12 | 18.316 | 1745030 | 1744490 | -17370.9 | -12202.8
110.792 | 18.456 | 1745030 | 1744490 | -17337.1 | -12185
110.44 | 18.588 | 1745030 | 1744490 | -17292 | -12167.1
110.056 | 18.732 | 1745030 | 1744490 | -17227.2 | -12149.3
109.656 | 18.872 | 1745030 | 1744490 | -17153.1 | -12131.5
109.216 | 19.016 | 1745030 | 1744490 | -17078.9 | -12111.7
108.72 | 19.172 | 1745030 | 1744490 | -16978.4 | -12094.8
108.184 | 19.328 | 1745030 | 1744490 | -16920.2 | -12080.8
107.624 | 19.484 | 1745030 | 1744490 | -16774.6 | -12062
106.984 | 19.648 | 1745030 | 1744490 | -16684.5 | -12037.6
106.296 | 19.812 | 1745030 | 1744490 | -16561.5 | -12009.4
105.52 | 19.988 | 1745030 | 1744490 | -16479.8 | -11984
104.648 | 20.168 | 1745030 | 1744490 | -16443.2 | -11963.4
103.672 | 20.348 | 1745030 | 1744490 | -16370.9 | -11937.1
102.464 | 20.548 | 1745030 | 1744490 | -16284.5 | -11912.7
100.888 | 20.756 | 1745030 | 1744490 | -16169 | -11885.4
98.448 | 20.972 | 1745030 | 1744490 | -16024.4 | -11854.5
0.008 | 21.308 | 1745030 | 1744490 | -15841.3 | -11448.8
0 | 21.544 | 1745030 | 1744490 | -15736.2 | -11327.7
0 | 21.788 | 1745030 | 1744490 | -15638.5 | -11187.8
0 | 22.028 | 1745030 | 1744490 | -15545.5 | -11031.9
0.016 | 22.268 | 1745030 | 1744490 | -15434.7 | -10880.8
0.016 | 22.508 | 1745030 | 1744490 | -15404.7 | -10712.7
0.008 | 22.748 | 1745030 | 1744490 | -15262 | -10588.7
0.008 | 22.972 | 1745030 | 1744490 | -15035.7 | -10563.4
0.008 | 23.14 | 1745030 | 1744490 | -15003.8 | -10498.6
0.016 | 23.312 | 1745030 | 1744490 | -15016 | -10456.3
0.008 | 23.472 | 1745030 | 1744490 | -15014.1 | -10416.9
0.008 | 23.636 | 1745030 | 1744490 | -15027.2 | -10396.2
0.008 | 23.632 | 1745030 | 1744490 | -15001.9 | -10395.3
0.008 | 23.636 | 1745030 | 1744490 | -14993.4 | -10393.4
0.008 | 23.636 | 1745030 | 1744490 | -15079.8 | -10397.2
0.008 | 23.636 | 1745030 | 1744490 | -15139.9 | -10395.3
0.008 | 23.632 | 1745030 | 1744490 | -15174.6 | -10399.1
0.008 | 23.632 | 1745030 | 1744490 | -15136.2 | -10394.4
0 | 23.636 | 1745030 | 1744490 | -15087.3 | -10390.6
0.008 | 23.636 | 1745030 | 1744490 | -15098.6 | -10388.7
0 | 23.632 | 1745030 | 1744490 | -15136.2 | -10389.7
0.008 | 23.636 | 1745030 | 1744490 | -15179.3 | -10387.8
0.008 | 23.636 | 1745030 | 1744490 | -15184 | -10385
0.016 | 23.636 | 1745030 | 1744490 | -15145.5 | -10384
0.008 | 23.636 | 1745030 | 1744490 | -15119.2 | -10385.9
0 | 23.636 | 1745030 | 1744490 | -15121.1 | -10386.9
0.008 | 23.632 | 1745030 | 1744490 | -15156.8 | -10387.8
0.008 | 23.632 | 1745030 | 1744490 | -15184 | -10386.9
0.016 | 23.632 | 1745030 | 1744490 | -15179.3 | -10385.9
0.008 | 23.632 | 1745030 | 1744490 | -15161.5 | -10385.9
0.008 | 23.632 | 1745030 | 1744490 | -15141.8 | -10388.7
0.008 | 23.636 | 1745030 | 1744490 | -15149.3 | -10391.5
0.016 | 23.632 | 1745030 | 1744490 | -15170.9 | -10398.1
0.008 | 23.636 | 1745030 | 1744490 | -15173.7 | -10400
0.008 | 23.636 | 1745030 | 1744490 | -15174.6 | -10400.9
0.008 | 23.632 | 1745030 | 1744490 | -15155.9 | -10399.1
0.008 | 23.636 | 1745030 | 1744490 | -15139 | -10403.8
0.016 | 23.632 | 1745030 | 1744490 | -15147.4 | -10405.6
0.024 | 23.608 | 1745030 | 1744490 | -15271.4 | -10337.1
0.008 | 23.596 | 1745030 | 1744490 | -15249.8 | -10331.5
0.008 | 23.588 | 1745030 | 1744490 | -15270.4 | -10343.7
0.016 | 23.588 | 1745030 | 1744490 | -15262.9 | -10170.9
0.016 | 23.588 | 1745030 | 1744490 | -15285.4 | -10363.4
0.008 | 23.588 | 1745030 | 1744490 | -15288.3 | -10022.5
0.008 | 23.588 | 1745030 | 1744490 | -15304.2 | -10038.5
0.008 | 23.588 | 1745030 | 1744490 | -15323.9 | -10061
0.008 | 23.588 | 1745030 | 1744490 | -15333.3 | -10077.9
0 | 23.588 | 1745030 | 1744490 | -15323 | -10080.8
0.008 | 23.568 | 1745030 | 1744490 | -15320.2 | -10078.9
0 | 23.568 | 1745030 | 1744490 | -15278.9 | -10082.6
0 | 23.536 | 1745030 | 1744490 | -15293 | -10095.8
0 | 23.536 | 1745030 | 1744490 | -15324.9 | -10115.5
0 | 23.536 | 1745030 | 1744490 | -15347.4 | -10121.1
0 | 23.536 | 1745030 | 1744490 | -15356.8 | -10124.9
-0.008 | 23.536 | 1745030 | 1744490 | -15360.6 | -10127.7
-0.008 | 23.536 | 1745030 | 1744490 | -15356.8 | -10140.8
0 | 23.536 | 1745030 | 1744490 | -15366.2 | -10137.1
0 | 23.536 | 1745030 | 1744490 | -15369 | -10132.4
0 | 23.536 | 1745030 | 1744490 | -15373.7 | 1744820
0 | 23.536 | 1745030 | 1744490 | -15375.6 | 1744820
-0.008 | 23.536 | 1745030 | 1744490 | -15383.1 | 1744820
0 | 23.536 | 1745030 | 1744490 | -15385.9 | 1744820
0 | 23.536 | 1745030 | 1744490 | -15387.8 | 1744820

## 形状計測
板厚 | 試験体名 | 板厚-1 (mm) | 板厚-2 (mm) | 板厚-3 (mm) | 板幅-1 (mm) | 板幅-2 (mm) | 板幅-3 (mm) | 標点間距離 表 (mm) | 標点間距離 裏 (mm) | 標点間距離 表 試験後 (mm) | 標点間距離 裏 試験後 (mm)

## 備考欄
降伏応力求め方
1 | 上降伏点，下降伏点，降伏棚が明確に表れたため上降伏点の荷重で定義した．
2 | 明確な降伏点が生じなかったため，0.2%オフセット耐力とした．
3
4
弾性係数求め方
1 | 100~250N/mm2の範囲で最小二乗法を実行．直線の傾きを弾性係数とした．
2 | 0.2Py~0.7Pyで最小二乗法を実行．直線の傾きを弾性係数とした．
3
4
100~250N/mm2の範囲で最小二乗法を実行．直線の傾きを弾性係数とした．
ポアソン比求め方
1 | 100~250N/mm2の範囲における載荷軸方向ひずみと載荷直角軸方向ひずみの傾きよりとしたグラフを描き最小二乗法を実行し，その傾きをポアソン比とした．
2 | 0.2Py~0.7Pyの範囲におけるポアソン比の平均とした．
3
4