## データ記入
作成者
記入日
| 基本情報 |  | 形状計測 | [5 empty] | 試験結果
| 鋼種 | 試験片種類 | 板厚 t (mm) | 板幅 D (mm) | 原断面積 A0 (mm2) | 原標点 距離 t0 (mm) | 試験後 標点距離 t (mm) | 破断のび δ (%) | 降伏点 σy (N/mm2) | 引張強度σu (N/mm2) | 弾性係数 E (N/mm) | ポアソン比 ν |  | 備考欄
No.1 |  |  | 9.54 | 24.93 | 237.8322 |  |  | #DIV/0! | 357.7985 | 483.3324 | 227.6116 | 0.01866554
No.2 |  |  | 9.58 | 24.58 | 235.4764 |  |  | #DIV/0! | 384.1404 | 508.4841 | 243.0844 | 0.01888035 |  | 弾性係数求め方 |  | 0.2Py~0.7Pyで最小二乗法を実行．直線の傾きを弾性係数とした．
No.3 |  |  | 9.48 | 24.8 | 235.104 |  |  | #DIV/0! | 359.0581 | 490.0299 | 253.316 | -0.6212625 |  | ポアソン比求め方 |  | 0.2Py~0.7Pyの範囲におけるポアソン比の平均とした．
平均 |  |  | 9.533333 | 24.77 | 236.1375 | #DIV/0! | #DIV/0! | #DIV/0! | 366.999 | 493.9488 | 198252.5 | 0.2647267
載荷速度
圧延方向
縦→載荷方向，横→載荷直角方向 | [13 empty] | その他
No.1 | [5 empty] | No.2 | [5 empty] | No.3
荷重 (kN) | 試験機変位 (mm) | ひずみ縦1 μ | ひずみ縦2 μ | ひずみ横1 μ | ひずみ横2 μ | 荷重 (kN) | 試験機変位 (mm) | ひずみ縦1 μ | ひずみ縦2 μ | ひずみ横1 μ | ひずみ横2 μ | 荷重 (kN) | 試験機変位 (mm) | ひずみ縦1 μ | ひずみ縦2 μ | ひずみ横1 μ | ひずみ横2 μ
-0.14 | 0.028 | 0 | 0 | 0.93896 | 0 | 0.008 | 0 | 0 | 0.938967 | 0 | 0 | 0.008 | 0 | 0 | -0.938967 | -1.87793 | 0
-0.12 | 0.044 | 0 | 0 | 0.93896 | 0 | 0 | 0 | 0.938967 | -0.938967 | -0.938967 | 0 | 0.008 | 0 | 0 | 0 | -0.938967 | 0
-0.14 | 0.044 | 0 | 0 | 0.93896 | 0 | 0 | 0 | 0.938967 | 0 | 0 | 0 | -0.008 | -0.004 | 0 | 0 | -0.938967 | 0
-0.12 | 0.04 | 0 | 0 | 0.93896 | 0 | 0 | 0 | 0.938967 | 0 | -0.938967 | 0 | 0 | 0 | 0 | 0 | -0.938967 | 0
-0.12 | 0.04 | 0 | 0 | 0.93896 | 0 | 0 | 0 | 0.938967 | 0.938967 | 0 | 0 | -0.008 | 0 | 0 | -8.4507 | -0.938967 | 3.75587
-0.16 | 0.028 | -70.422 | 76.0558 | 21.5961 | -22.535 | 0.008 | 0 | 0.938967 | 0.938967 | 0 | 0 | -4.76 | 0.004 | 42.2535 | -223.474 | -5.6338 | 48.8263
-4.36 | 0.028 | -169.952 | 81.6895 | 48.8259 | -22.535 | 0 | 0 | 0.938967 | 0 | 0 | 0 | -4.344 | -0.004 | 37.5587 | -217.84 | -4.69484 | 49.7653
-4.34 | 0.036 | -169.013 | 80.7506 | 47.887 | -23.474 | 0 | 0 | 0.938967 | 0 | -0.938967 | 0.938967 | -4.352 | -0.004 | 39.4366 | -220.657 | -5.6338 | 48.8263
-4.32 | 0.036 | -169.952 | 81.6895 | 48.8259 | -21.5961 | 0 | -0.016 | 0.938967 | 0 | -0.938967 | 0 | -4.344 | -0.004 | 39.4366 | -219.718 | -5.6338 | 48.8263
-4.28 | 0.036 | -169.013 | 81.6895 | 47.887 | -23.474 | -4.624 | -0.012 | -14.0845 | -141.784 | 4.69484 | 39.4366 | -4.32 | 0.004 | 39.4366 | -218.779 | -5.6338 | 48.8263
-4.24 | 0.036 | -169.013 | 82.6285 | 47.887 | -22.535 | -3.896 | -0.012 | -14.0845 | -138.967 | 0.938967 | 39.4366 | -4.288 | 0.004 | 40.3756 | -219.718 | -5.6338 | 49.7653
-3.42 | 0.048 | -159.623 | 91.0791 | 46.009 | -25.3519 | -3.904 | -0.012 | -14.0845 | -139.906 | 1.87793 | 39.4366 | -4.184 | 0.004 | 43.1925 | -215.962 | -6.57277 | 47.8873
-3.18 | 0.068 | -158.684 | 93.896 | 45.0701 | -26.2909 | -3.888 | -0.016 | -13.1455 | -139.906 | 1.87793 | 37.5587 | -3.984 | 0.004 | 46.9484 | -210.329 | -6.57277 | 46.9484
-2.92 | 0.088 | -155.867 | 97.6518 | 44.1311 | -27.2298 | -3.872 | -0.012 | -13.1455 | -138.967 | 0.938967 | 38.4977 | -3.624 | 0.016 | 55.3991 | -202.817 | -9.38967 | 45.0704
-2.24 | 0.1 | -148.356 | 104.225 | 42.2532 | -29.1078 | -3.848 | -0.012 | -12.2066 | -138.967 | 1.87793 | 39.4366 | -3.376 | 0.024 | 59.1549 | -199.061 | -10.3286 | 43.1925
-1.56 | 0.128 | -140.844 | 110.797 | 40.3753 | -31.9246 | -3.776 | -0.012 | -11.2676 | -137.089 | 1.87793 | 37.5587 | -3.2 | 0.04 | 63.8498 | -196.244 | -12.2066 | 43.1925
-0.7 | 0.148 | -131.454 | 119.248 | 37.5584 | -33.8026 | -3.56 | -0.008 | -6.57277 | -133.333 | 0.938967 | 36.6197 | -3.024 | 0.052 | 67.6056 | -193.427 | -12.2066 | 43.1925
0.38 | 0.18 | -119.248 | 129.576 | 34.7415 | -37.5584 | -3.456 | -0.008 | -4.69484 | -131.455 | 0 | 36.6197 | -2.816 | 0.064 | 72.3005 | -188.732 | -14.0845 | 42.2535
1.76 | 0.212 | -105.164 | 144.6 | 30.9857 | -40.3753 | -3.304 | 0 | -1.87793 | -126.761 | -0.938967 | 34.7418 | -2.376 | 0.084 | 81.6901 | -178.404 | -16.9014 | 38.4977
3.46 | 0.248 | -87.3233 | 162.44 | 25.3519 | -46.009 | -3.128 | 0.008 | 0.938967 | -123.005 | -0.938967 | 33.8028 | -1.632 | 0.104 | 96.7136 | -163.38 | -19.7183 | 34.7418
5 | 0.284 | -71.361 | 177.463 | 21.5961 | -49.7649 | -2.904 | 0.02 | 4.69484 | -116.432 | -1.87793 | 31.9249 | -0.856 | 0.128 | 112.676 | -146.479 | -23.4742 | 30.0469
6.42 | 0.308 | -56.3376 | 191.548 | 17.8402 | -53.5207 | -2.568 | 0.04 | 11.2676 | -107.981 | -3.75587 | 29.108 | -0.04 | 0.156 | 128.639 | -128.639 | -28.169 | 25.3521
7.96 | 0.34 | -41.3142 | 207.51 | 13.1454 | -58.2155 | -1.68 | 0.06 | 30.0469 | -91.0798 | -8.4507 | 25.3521 | 0.912 | 0.184 | 147.418 | -107.981 | -32.8638 | 19.7183
9.52 | 0.376 | -25.3519 | 223.472 | 9.3896 | -62.9103 | -1.08 | 0.072 | 41.3146 | -79.8122 | -11.2676 | 22.5352 | 1.944 | 0.208 | 167.136 | -86.385 | -37.5587 | 14.0845
10.92 | 0.4 | -10.3286 | 237.557 | 4.6948 | -65.7272 | -0.416 | 0.084 | 56.338 | -65.7277 | -15.9624 | 18.7793 | 3.008 | 0.236 | 188.732 | -63.8498 | -44.1315 | 8.4507
12.24 | 0.42 | 2.81688 | 249.763 | 0.93896 | -69.483 | 0.52 | 0.104 | 76.0563 | -47.8873 | -21.5962 | 15.0235 | 4.12 | 0.272 | 210.329 | -40.3756 | -48.8263 | 2.8169
13.46 | 0.448 | 15.0234 | 262.909 | -2.81688 | -73.2389 | 1.48 | 0.124 | 94.8357 | -28.169 | -25.3521 | 10.3286 | 5.336 | 0.308 | 234.742 | -14.0845 | -55.3991 | -4.69484
14.66 | 0.468 | 27.2298 | 275.115 | -5.63376 | -76.0558 | 2.48 | 0.144 | 116.432 | -9.38967 | -30.0469 | 4.69484 | 6.568 | 0.34 | 259.155 | 10.3286 | -61.9718 | -11.2676
15.96 | 0.488 | 41.3142 | 288.261 | -9.3896 | -80.7506 | 3.488 | 0.164 | 136.15 | 11.2676 | -35.6808 | 0 | 7.88 | 0.372 | 285.446 | 39.4366 | -68.5446 | -18.7793
17.22 | 0.508 | 54.4597 | 300.467 | -13.1454 | -83.5674 | 4.552 | 0.192 | 156.808 | 32.8638 | -40.3756 | -4.69484 | 9.28 | 0.404 | 312.676 | 67.6056 | -75.1174 | -26.2911
18.5 | 0.536 | 66.6662 | 312.674 | -16.9013 | -87.3233 | 5.648 | 0.216 | 178.404 | 54.4601 | -46.0094 | -11.2676 | 10.72 | 0.436 | 341.784 | 96.7136 | -82.6291 | -33.8028
19.8 | 0.556 | 80.7506 | 326.758 | -20.6571 | -92.0181 | 6.776 | 0.248 | 201.878 | 76.9953 | -51.6432 | -16.9014 | 12.04 | 0.472 | 368.075 | 123.944 | -89.2019 | -42.2535
21.1 | 0.576 | 93.896 | 339.904 | -24.413 | -95.7739 | 7.936 | 0.276 | 224.413 | 100.469 | -57.277 | -23.4742 | 13.352 | 0.496 | 394.366 | 150.235 | -96.7136 | -47.8873
22.48 | 0.604 | 108.919 | 353.988 | -28.1688 | -99.5298 | 9.152 | 0.3 | 249.765 | 124.883 | -63.8498 | -29.108 | 14.488 | 0.524 | 416.901 | 173.709 | -102.347 | -54.4601
23.82 | 0.624 | 123.004 | 368.072 | -31.9246 | -103.286 | 10.392 | 0.328 | 274.178 | 149.296 | -70.4225 | -35.6808 | 15.648 | 0.548 | 439.437 | 197.183 | -107.981 | -60.0939
25.2 | 0.648 | 136.149 | 382.157 | -35.6805 | -107.041 | 11.664 | 0.352 | 300.469 | 175.587 | -77.9343 | -42.2535 | 16.56 | 0.564 | 458.216 | 216.901 | -112.676 | -64.7887
26.6 | 0.672 | 151.173 | 396.241 | -40.3753 | -110.797 | 12.976 | 0.38 | 326.761 | 201.878 | -83.5681 | -49.7653 | 17.624 | 0.584 | 480.751 | 239.437 | -118.31 | -70.4225
28.02 | 0.688 | 166.196 | 411.264 | -44.1311 | -115.492 | 14.328 | 0.408 | 353.991 | 229.108 | -90.1408 | -56.338 | 18.688 | 0.604 | 501.408 | 261.033 | -123.005 | -76.0563
29.4 | 0.708 | 180.28 | 425.349 | -47.887 | -119.248 | 15.72 | 0.432 | 381.221 | 257.277 | -97.6526 | -63.8498 | 19.736 | 0.632 | 523.005 | 283.568 | -128.639 | -81.6901
30.82 | 0.732 | 195.304 | 440.372 | -52.5818 | -123.004 | 17.152 | 0.456 | 410.329 | 286.385 | -105.164 | -70.4225 | 19.696 | 0.636 | 519.249 | 278.873 | -128.639 | -80.7512
32.24 | 0.756 | 210.327 | 455.396 | -56.3376 | -127.699 | 18.584 | 0.484 | 440.376 | 314.554 | -111.737 | -77.9343 | 19.52 | 0.636 | 515.493 | 276.056 | -127.7 | -79.8122
33.72 | 0.776 | 227.228 | 470.419 | -61.9714 | -131.454 | 19.848 | 0.516 | 466.667 | 338.967 | -120.188 | -84.507 | 19.416 | 0.636 | 513.615 | 274.178 | -126.761 | -79.8122
35.16 | 0.804 | 242.252 | 485.442 | -65.7272 | -136.149 | 19.72 | 0.52 | 462.911 | 333.333 | -117.371 | -82.6291 | 19.36 | 0.636 | 513.615 | 271.362 | -125.822 | -78.8732
36.66 | 0.824 | 257.275 | 501.405 | -70.422 | -139.905 | 19.584 | 0.52 | 460.094 | 329.577 | -117.371 | -81.6901 | 19.32 | 0.636 | 512.676 | 271.362 | -126.761 | -78.8732
38.12 | 0.848 | 274.176 | 516.428 | -75.1168 | -144.6 | 19.512 | 0.52 | 459.155 | 328.638 | -116.432 | -80.7512 | 19.304 | 0.636 | 511.737 | 271.362 | -126.761 | -78.8732
39.58 | 0.868 | 290.139 | 532.39 | -78.8726 | -149.295 | 19.472 | 0.52 | 459.155 | 328.638 | -117.371 | -80.7512 | 19.352 | 0.636 | 513.615 | 272.3 | -125.822 | -79.8122
41.04 | 0.888 | 305.162 | 547.414 | -83.5674 | -153.05 | 19.432 | 0.52 | 458.216 | 327.7 | -117.371 | -80.7512 | 19.528 | 0.636 | 517.371 | 276.995 | -127.7 | -79.8122
42.52 | 0.908 | 321.124 | 563.376 | -88.2622 | -156.806 | 19.416 | 0.52 | 458.216 | 327.7 | -116.432 | -80.7512 | 20.016 | 0.644 | 526.761 | 288.263 | -130.516 | -83.5681
44.02 | 0.924 | 337.087 | 579.338 | -92.0181 | -161.501 | 19.4 | 0.52 | 458.216 | 327.7 | -117.371 | -80.7512 | 20.656 | 0.652 | 540.845 | 300.469 | -133.333 | -86.385
45.54 | 0.956 | 353.988 | 596.24 | -97.6518 | -166.196 | 19.424 | 0.52 | 458.216 | 327.7 | -116.432 | -80.7512 | 21.232 | 0.656 | 552.113 | 312.676 | -136.15 | -89.2019
47.04 | 0.972 | 370.889 | 612.202 | -101.408 | -170.891 | 19.688 | 0.52 | 464.789 | 334.272 | -118.31 | -82.6291 | 21.808 | 0.672 | 564.319 | 323.944 | -139.906 | -92.9577
48.5 | 1 | 386.852 | 629.103 | -106.102 | -175.586 | 20.128 | 0.528 | 473.239 | 343.662 | -121.127 | -85.446 | 22.416 | 0.676 | 576.526 | 338.028 | -142.723 | -95.7747
49.92 | 1.02 | 399.997 | 641.31 | -109.858 | -178.402 | 20.752 | 0.532 | 486.385 | 355.869 | -124.883 | -89.2019 | 23.112 | 0.692 | 590.61 | 352.113 | -147.418 | -100.469
49.44 | 1.02 | 395.302 | 638.493 | -107.98 | -177.463 | 21.456 | 0.54 | 500.469 | 370.892 | -127.7 | -92.9577 | 23.776 | 0.704 | 605.634 | 366.197 | -151.174 | -104.225
50.06 | 1.028 | 403.753 | 647.882 | -110.797 | -180.28 | 22.088 | 0.552 | 514.554 | 383.099 | -132.394 | -95.7747 | 24.472 | 0.716 | 619.718 | 379.343 | -153.991 | -107.042
51.58 | 1.044 | 421.593 | 663.845 | -115.492 | -184.975 | 22.84 | 0.568 | 529.577 | 399.061 | -135.211 | -99.5305 | 25.144 | 0.728 | 633.803 | 393.427 | -157.746 | -111.737
52.98 | 1.068 | 437.555 | 681.685 | -120.187 | -189.67 | 23.592 | 0.58 | 545.54 | 414.085 | -139.906 | -103.286 | 25.84 | 0.74 | 647.887 | 409.39 | -161.502 | -114.554
54.82 | 1.088 | 457.274 | 701.403 | -125.821 | -195.304 | 24.216 | 0.588 | 559.624 | 428.169 | -142.723 | -107.042 | 26.544 | 0.756 | 661.972 | 422.535 | -166.197 | -118.31
56.5 | 1.116 | 476.053 | 720.182 | -131.454 | -199.998 | 24.992 | 0.6 | 576.526 | 444.131 | -148.357 | -111.737 | 27.24 | 0.772 | 676.995 | 436.62 | -169.953 | -123.005
58.02 | 1.14 | 493.893 | 738.023 | -136.149 | -204.693 | 25.776 | 0.612 | 593.427 | 461.972 | -151.174 | -116.432 | 27.936 | 0.784 | 692.019 | 451.643 | -174.648 | -126.761
59.6 | 1.16 | 511.733 | 755.863 | -140.844 | -210.327 | 26.568 | 0.628 | 610.329 | 477.934 | -155.869 | -120.188 | 28.656 | 0.8 | 707.042 | 466.667 | -179.343 | -131.455
61.18 | 1.184 | 529.573 | 773.703 | -145.539 | -215.961 | 27.376 | 0.64 | 627.23 | 494.836 | -161.502 | -124.883 | 29.368 | 0.812 | 722.066 | 482.629 | -182.16 | -136.15
62.72 | 1.208 | 548.353 | 791.543 | -151.173 | -220.656 | 28.184 | 0.652 | 646.009 | 512.676 | -165.258 | -128.639 | 30.08 | 0.816 | 738.028 | 497.653 | -186.854 | -139.906
64.3 | 1.228 | 566.193 | 810.323 | -156.806 | -225.35 | 28.984 | 0.668 | 662.911 | 529.577 | -169.014 | -132.394 | 30.96 | 0.84 | 756.807 | 516.432 | -192.488 | -145.54
65.92 | 1.256 | 584.972 | 828.163 | -161.501 | -230.984 | 29.816 | 0.68 | 680.751 | 547.418 | -172.77 | -137.089 | 31.8 | 0.852 | 776.526 | 534.272 | -197.183 | -151.174
67.54 | 1.272 | 603.751 | 846.942 | -166.196 | -235.679 | 30.648 | 0.692 | 698.592 | 564.319 | -178.404 | -141.784 | 32.648 | 0.868 | 796.244 | 551.174 | -202.817 | -154.93
69.12 | 1.3 | 622.53 | 865.721 | -171.83 | -240.374 | 31.488 | 0.704 | 715.493 | 582.16 | -182.16 | -146.479 | 33.488 | 0.884 | 815.962 | 569.014 | -206.573 | -159.624
70.76 | 1.328 | 641.31 | 884.5 | -177.463 | -246.008 | 32.328 | 0.72 | 735.211 | 600.939 | -186.854 | -151.174 | 34.352 | 0.896 | 836.62 | 588.732 | -212.207 | -164.319
72.38 | 1.348 | 660.089 | 902.341 | -183.097 | -250.702 | 33.168 | 0.74 | 753.052 | 619.718 | -192.488 | -155.869 | 35.224 | 0.916 | 857.277 | 606.573 | -216.901 | -169.014
74 | 1.368 | 678.868 | 921.12 | -187.792 | -256.336 | 34.04 | 0.752 | 772.77 | 637.559 | -196.244 | -159.624 | 36.104 | 0.932 | 876.995 | 627.23 | -222.535 | -173.709
75.64 | 1.396 | 696.708 | 939.899 | -192.487 | -261.031 | 34.896 | 0.768 | 791.549 | 656.338 | -200.939 | -164.319 | 36.984 | 0.944 | 895.775 | 646.948 | -228.169 | -178.404
77.24 | 1.412 | 717.365 | 958.678 | -198.121 | -265.726 | 35.776 | 0.78 | 810.329 | 674.178 | -206.573 | -169.953 | 37.864 | 0.964 | 916.432 | 666.667 | -233.803 | -184.977
78.84 | 1.44 | 735.206 | 976.518 | -202.815 | -271.359 | 36.656 | 0.792 | 829.108 | 693.897 | -210.329 | -174.648 | 38.76 | 0.976 | 937.089 | 686.385 | -238.498 | -188.732
80.48 | 1.46 | 753.985 | 996.237 | -208.449 | -276.993 | 37.528 | 0.812 | 846.948 | 711.737 | -215.023 | -179.343 | 39.672 | 0.996 | 958.685 | 706.103 | -245.07 | -194.366
82.1 | 1.488 | 772.764 | 1014.08 | -213.144 | -281.688 | 38.424 | 0.828 | 865.728 | 731.455 | -220.657 | -184.038 | 40.576 | 1.008 | 981.221 | 725.822 | -250.704 | -200.939
83.72 | 1.504 | 791.543 | 1032.86 | -218.778 | -286.383 | 39.32 | 0.84 | 885.446 | 750.235 | -224.413 | -188.732 | 41.496 | 1.024 | 1001.88 | 746.479 | -256.338 | -206.573
85.34 | 1.532 | 809.384 | 1051.64 | -223.472 | -292.017 | 40.24 | 0.852 | 905.164 | 769.014 | -230.047 | -193.427 | 42.416 | 1.044 | 1024.41 | 769.953 | -261.033 | -211.268
87 | 1.556 | 828.163 | 1070.41 | -229.106 | -297.65 | 41.144 | 0.868 | 925.822 | 788.732 | -235.681 | -199.061 | 43.36 | 1.06 | 1046.95 | 789.671 | -267.606 | -216.901
88.62 | 1.58 | 847.881 | 1088.25 | -233.801 | -302.345 | 42.032 | 0.88 | 946.479 | 806.573 | -241.315 | -204.695 | 44.28 | 1.08 | 1068.54 | 810.329 | -272.3 | -222.535
90.26 | 1.604 | 865.721 | 1107.03 | -238.496 | -307.04 | 42.96 | 0.9 | 967.136 | 826.291 | -246.009 | -210.329 | 45.232 | 1.092 | 1090.14 | 832.864 | -278.873 | -229.108
91.98 | 1.628 | 886.378 | 1126.75 | -245.069 | -312.674 | 43.872 | 0.912 | 989.671 | 846.948 | -251.643 | -215.962 | 46.184 | 1.104 | 1112.68 | 854.46 | -285.446 | -234.742
93.62 | 1.648 | 904.219 | 1145.53 | -249.763 | -317.368 | 44.808 | 0.924 | 1012.21 | 867.606 | -256.338 | -220.657 | 47.136 | 1.124 | 1135.21 | 876.995 | -291.08 | -241.315
95.26 | 1.676 | 923.937 | 1164.31 | -255.397 | -323.002 | 45.736 | 0.94 | 1034.74 | 890.141 | -261.972 | -225.352 | 48.104 | 1.136 | 1158.69 | 898.592 | -295.775 | -246.948
96.96 | 1.7 | 942.716 | 1184.03 | -261.031 | -328.636 | 46.664 | 0.952 | 1055.4 | 912.676 | -266.667 | -230.986 | 49.064 | 1.156 | 1181.22 | 922.066 | -302.347 | -251.643
98.64 | 1.72 | 962.434 | 1202.81 | -265.726 | -334.27 | 47.608 | 0.964 | 1077 | 935.211 | -271.362 | -236.62 | 50.032 | 1.168 | 1204.69 | 945.54 | -307.981 | -258.216
100.3 | 1.744 | 981.213 | 1221.59 | -271.359 | -338.965 | 48.544 | 0.976 | 1098.59 | 957.746 | -277.934 | -241.315 | 51.016 | 1.18 | 1227.23 | 968.075 | -314.554 | -264.789
101.96 | 1.768 | 999.992 | 1242.24 | -276.054 | -344.598 | 49.488 | 0.996 | 1122.07 | 978.404 | -283.568 | -247.887 | 52 | 1.204 | 1250.7 | 990.61 | -320.188 | -270.423
103.62 | 1.792 | 1019.71 | 1261.02 | -281.688 | -349.293 | 50.44 | 1.012 | 1145.54 | 1000.94 | -289.202 | -252.582 | 52.992 | 1.216 | 1275.12 | 1014.08 | -325.822 | -276.056
105.34 | 1.816 | 1038.49 | 1280.74 | -287.322 | -354.927 | 51.4 | 1.028 | 1168.08 | 1022.54 | -295.775 | -258.216 | 53.976 | 1.236 | 1298.59 | 1036.62 | -332.394 | -281.69
107 | 1.84 | 1059.15 | 1299.52 | -292.956 | -359.622 | 52.368 | 1.04 | 1190.61 | 1046.01 | -301.408 | -263.85 | 54.984 | 1.248 | 1323.94 | 1058.22 | -338.028 | -289.202
108.7 | 1.868 | 1078.86 | 1318.3 | -297.65 | -365.255 | 53.336 | 1.056 | 1213.15 | 1068.54 | -307.042 | -271.362 | 55.976 | 1.264 | 1348.36 | 1081.69 | -344.601 | -294.836
110.36 | 1.884 | 1097.64 | 1338.02 | -303.284 | -369.95 | 54.296 | 1.072 | 1235.68 | 1090.14 | -313.615 | -276.056 | 56.976 | 1.284 | 1371.83 | 1105.16 | -351.174 | -301.408
112.12 | 1.916 | 1117.36 | 1357.74 | -308.918 | -375.584 | 55.28 | 1.084 | 1259.15 | 1114.55 | -319.249 | -282.629 | 57.984 | 1.296 | 1398.12 | 1128.64 | -358.685 | -307.981
113.8 | 1.932 | 1137.08 | 1377.45 | -314.552 | -381.218 | 56.256 | 1.1 | 1283.57 | 1136.15 | -324.883 | -288.263 | 59.008 | 1.316 | 1423.47 | 1152.11 | -364.319 | -314.554
115.48 | 1.96 | 1155.86 | 1396.23 | -320.185 | -385.913 | 57.256 | 1.112 | 1307.04 | 1159.62 | -331.455 | -293.897 | 60.04 | 1.332 | 1449.77 | 1175.59 | -371.831 | -321.127
117.24 | 1.984 | 1176.52 | 1416.89 | -324.88 | -391.546 | 58.224 | 1.128 | 1329.58 | 1184.04 | -337.089 | -300.469 | 61.048 | 1.352 | 1474.18 | 1199.06 | -378.404 | -328.638
118.9 | 2.008 | 1195.3 | 1435.67 | -329.575 | -397.18 | 59.232 | 1.144 | 1353.99 | 1207.51 | -342.723 | -306.103 | 62.072 | 1.364 | 1500.47 | 1222.54 | -385.915 | -336.15
120.6 | 2.032 | 1215.95 | 1454.45 | -336.148 | -402.814 | 60.232 | 1.16 | 1377.46 | 1230.99 | -348.357 | -311.737 | 63.096 | 1.384 | 1527.7 | 1246.95 | -393.427 | -343.662
122.36 | 2.052 | 1235.67 | 1476.98 | -341.781 | -408.448 | 61.232 | 1.172 | 1402.82 | 1255.4 | -355.869 | -318.31 | 64.12 | 1.396 | 1555.87 | 1269.48 | -400.939 | -351.174
124.04 | 2.08 | 1254.45 | 1495.76 | -346.476 | -414.081 | 62.232 | 1.192 | 1427.23 | 1277.93 | -362.441 | -324.883 | 65.152 | 1.416 | 1585.92 | 1294.84 | -408.451 | -358.685
125.74 | 2.108 | 1274.17 | 1514.54 | -352.11 | -418.776 | 63.224 | 1.204 | 1452.58 | 1301.41 | -369.014 | -331.455 | 66.176 | 1.428 | 1614.08 | 1319.25 | -415.962 | -366.197
127.52 | 2.128 | 1294.83 | 1536.14 | -357.744 | -424.41 | 64.232 | 1.22 | 1477 | 1325.82 | -374.648 | -338.028 | 67.216 | 1.444 | 1645.07 | 1343.66 | -423.474 | -373.709
129.22 | 2.156 | 1314.54 | 1555.86 | -363.378 | -430.044 | 65.264 | 1.24 | 1501.41 | 1349.3 | -381.221 | -343.662 | 68.248 | 1.46 | 1675.12 | 1369.01 | -431.925 | -382.16
130.92 | 2.18 | 1335.2 | 1574.64 | -369.011 | -434.738 | 66.288 | 1.252 | 1527.7 | 1373.71 | -386.854 | -349.296 | 69.288 | 1.476 | 1706.1 | 1394.37 | -438.498 | -391.549
132.6 | 2.2 | 1354.92 | 1593.42 | -374.645 | -440.372 | 67.312 | 1.264 | 1553.05 | 1399.06 | -392.488 | -354.93 | 70.328 | 1.492 | 1738.03 | 1419.72 | -446.948 | -398.122
134.3 | 2.228 | 1374.64 | 1613.13 | -379.34 | -446.006 | 68.336 | 1.28 | 1578.4 | 1424.41 | -399.061 | -361.502 | 71.344 | 1.516 | 1772.77 | 1445.07 | -454.46 | -403.756
136.08 | 2.244 | 1395.29 | 1633.79 | -384.974 | -450.701 | 69.368 | 1.3 | 1603.76 | 1448.83 | -405.634 | -367.136 | 72.384 | 1.528 | 1805.63 | 1471.36 | -461.972 | -410.329
137.76 | 2.272 | 1414.07 | 1653.51 | -390.607 | -457.274 | 70.4 | 1.312 | 1628.17 | 1474.18 | -411.268 | -373.709 | 73.392 | 1.552 | 1840.38 | 1498.59 | -467.606 | -415.962
139.46 | 2.3 | 1432.85 | 1674.17 | -396.241 | -462.907 | 71.448 | 1.324 | 1654.46 | 1499.53 | -417.84 | -380.282 | 74.424 | 1.564 | 1876.06 | 1523.94 | -472.3 | -420.657
141.16 | 2.32 | 1453.51 | 1693.88 | -400.936 | -467.602 | 72.48 | 1.344 | 1680.75 | 1524.88 | -424.413 | -386.854 | 75.424 | 1.58 | 1918.31 | 1548.36 | -479.812 | -427.23
142.86 | 2.348 | 1473.23 | 1712.66 | -406.57 | -473.236 | 73.512 | 1.36 | 1707.04 | 1550.23 | -430.986 | -395.305 | 76.432 | 1.596 | 1962.44 | 1573.71 | -486.385 | -431.925
144.64 | 2.368 | 1492.95 | 1733.32 | -412.203 | -478.87 | 74.568 | 1.372 | 1733.33 | 1575.59 | -438.498 | -400.939 | 77.4 | 1.616 | 2000.94 | 1599.06 | -491.08 | -435.681
146.34 | 2.396 | 1512.66 | 1753.98 | -417.837 | -484.503 | 75.616 | 1.392 | 1759.62 | 1603.76 | -444.131 | -407.512 | 78.352 | 1.632 | 2045.07 | 1624.41 | -491.08 | -440.376
148.02 | 2.42 | 1533.32 | 1772.76 | -423.471 | -489.198 | 76.664 | 1.404 | 1785.92 | 1629.11 | -450.704 | -414.085 | 79.264 | 1.648 | 2088.26 | 1645.07 | -490.141 | -444.131
149.78 | 2.444 | 1553.98 | 1793.41 | -429.105 | -494.832 | 77.712 | 1.416 | 1813.15 | 1656.34 | -457.277 | -421.596 | 80.168 | 1.664 | 2128.64 | 1665.73 | -484.507 | -445.07
151.48 | 2.464 | 1573.7 | 1813.13 | -434.738 | -500.466 | 78.76 | 1.436 | 1839.44 | 1683.57 | -462.911 | -428.169 | 81.032 | 1.684 | 2165.26 | 1684.51 | -472.3 | -444.131
153.14 | 2.492 | 1592.48 | 1832.85 | -439.433 | -506.099 | 79.824 | 1.452 | 1868.54 | 1709.86 | -469.484 | -434.742 | 81.848 | 1.7 | 2204.69 | 1701.41 | -468.545 | -441.315
154.86 | 2.52 | 1612.19 | 1852.57 | -444.128 | -510.794 | 80.872 | 1.464 | 1896.71 | 1738.03 | -476.995 | -441.315 | 82.624 | 1.716 | 2230.99 | 1716.43 | -472.3 | -449.765
156.48 | 2.54 | 1632.85 | 1872.29 | -449.762 | -516.428 | 81.928 | 1.476 | 1923.94 | 1766.2 | -482.629 | -448.826 | 83.312 | 1.736 | 2251.64 | 1729.58 | -486.385 | -477.934
158.12 | 2.564 | 1651.63 | 1891.07 | -455.396 | -522.062 | 82.976 | 1.496 | 1951.17 | 1794.37 | -490.141 | -455.399 | 83.928 | 1.748 | 2267.61 | 1742.72 | -507.981 | -493.897
159.76 | 2.592 | 1670.41 | 1911.72 | -460.09 | -526.757 | 84 | 1.512 | 1978.4 | 1823.47 | -496.714 | -462.911 | 84.376 | 1.768 | 2274.18 | 1751.17 | -513.615 | -496.714
161.3 | 2.62 | 1688.25 | 1928.62 | -465.724 | -531.451 | 85.024 | 1.524 | 2007.51 | 1852.58 | -501.408 | -468.545 | 84.416 | 1.78 | 2272.3 | 1746.48 | -505.164 | -489.202
162.78 | 2.64 | 1707.03 | 1945.53 | -470.419 | -536.146 | 86.048 | 1.548 | 2035.68 | 1880.75 | -507.042 | -475.117 | 84.024 | 1.804 | 2263.85 | 1733.33 | -466.667 | -466.667
164.18 | 2.668 | 1722.99 | 1963.37 | -475.114 | -540.841 | 87.008 | 1.56 | 2064.79 | 1909.86 | -510.798 | -479.812 | 83.448 | 1.832 | 2245.07 | 1710.8 | -436.62 | -443.192
165.58 | 2.688 | 1739.89 | 1979.33 | -479.809 | -544.597 | 87.96 | 1.58 | 2092.02 | 1938.03 | -512.676 | -478.873 | 82.728 | 1.848 | 2217.84 | 1689.2 | -415.023 | -436.62
166.88 | 2.712 | 1756.79 | 1993.41 | -484.503 | -549.292 | 88.84 | 1.592 | 2122.07 | 1966.2 | -507.042 | -469.484 | 82.232 | 1.876 | 2194.37 | 1668.54 | -430.047 | -452.582
168.06 | 2.74 | 1772.76 | 2007.5 | -489.198 | -553.047 | 89.608 | 1.608 | 2150.23 | 1988.73 | -492.958 | -446.009 | 82.232 | 1.908 | 2187.79 | 1657.28 | -439.437 | -485.446
169.12 | 2.768 | 1787.78 | 2017.83 | -492.954 | -555.864 | 90.176 | 1.624 | 2166.2 | 2005.63 | -492.019 | -434.742 | 82.424 | 1.94 | 2183.1 | 1651.64 | -463.85 | -538.028
170.06 | 2.792 | 1800.93 | 2027.21 | -496.71 | -557.742 | 90.456 | 1.64 | 2168.08 | 2017.84 | -504.225 | -441.315 | 82.68 | 1.968 | 2182.16 | 1644.13 | -582.16 | -749.296
170.62 | 2.82 | 1808.44 | 2033.79 | -498.588 | -559.62 | 90.4 | 1.656 | 2169.95 | 2019.72 | -515.493 | -448.826 | 82.896 | 2.004 | 2192.49 | 1627.23 | -922.066 | -1119.25
171.04 | 2.844 | 1815.95 | 2038.48 | -500.466 | -560.559 | 90.224 | 1.68 | 2173.71 | 2020.66 | -533.333 | -476.056 | 83.008 | 2.032 | 2194.37 | 1630.99 | -1542.72 | -1764.32
171.22 | 2.868 | 1820.64 | 2039.42 | -501.405 | -561.498 | 90.032 | 1.7 | 2170.89 | 2022.54 | -555.869 | -487.324 | 83.04 | 2.064 | 2218.78 | 1673.24 | -2344.6 | -2507.98
171.34 | 2.896 | 1824.4 | 2037.54 | -503.283 | -560.559 | 89.672 | 1.716 | 2169.01 | 2016.9 | -559.624 | -476.995 | 83.016 | 2.096 | 2531.46 | 1832.86 | -3351.17 | -3478.87
171.22 | 2.928 | 1827.22 | 2033.79 | -503.283 | -559.62 | 89.168 | 1.736 | 2165.26 | 2006.57 | -542.723 | -442.254 | 82.936 | 2.128 | 3857.28 | 2518.31 | -4396.24 | -4531.46
171.14 | 2.952 | 1830.03 | 2030.97 | -504.222 | -558.681 | 88.392 | 1.756 | 2152.11 | 1984.98 | -506.103 | -408.451 | 82.816 | 2.164 | 5740.85 | 4184.04 | -5132.39 | -5314.55
171.24 | 2.98 | 1831.91 | 2030.97 | -505.16 | -558.681 | 87.792 | 1.792 | 2138.97 | 1964.32 | -478.873 | -403.756 | 82.776 | 2.196 | 8007.51 | 6057.28 | -5507.98 | -5747.42
171.2 | 3.004 | 1832.85 | 2030.03 | -505.16 | -558.681 | 87.648 | 1.816 | 2138.03 | 1948.36 | -461.972 | -421.596 | 82.72 | 2.232 | 9904.23 | 8269.48 | -5608.45 | -5892.96
171.16 | 3.032 | 1835.67 | 2027.21 | -506.099 | -557.742 | 87.76 | 1.852 | 2144.6 | 1935.21 | -460.094 | -454.46 | 82.768 | 2.268 | 12103.3 | 10570 | -5597.18 | -5889.2
171.34 | 3.064 | 1840.36 | 2026.28 | -507.038 | -557.742 | 87.88 | 1.884 | 2140.84 | 1922.07 | -494.836 | -525.822 | 82.808 | 2.308 | 14653.5 | 13350.2 | -5547.42 | -5841.31
171.46 | 3.092 | 1842.24 | 2027.21 | -507.977 | -557.742 | 87.96 | 1.916 | 2129.58 | 1907.04 | -604.695 | -806.573 | 82.864 | 2.344 | 16616 | 15912.7 | -5494.84 | -5798.12
171.4 | 3.124 | 1843.18 | 2025.34 | -507.977 | -557.742 | 88.056 | 1.952 | 2135.21 | 1892.02 | -757.746 | -1421.6 | 82.752 | 2.376 | 17738 | 17626.3 | -5455.4 | -5769.01
171.42 | 3.152 | 1843.18 | 2025.34 | -507.977 | -556.803 | 88.216 | 1.984 | 2176.53 | 1894.84 | -1106.1 | -2270.42 | 82.776 | 2.416 | 18210.3 | 18417.8 | -5434.74 | -5755.87
171.36 | 3.184 | 1843.18 | 2025.34 | -507.977 | -557.742 | 88.264 | 2.016 | 2236.62 | 1912.68 | -1711.74 | -3111.74 | 83.032 | 2.456 | 18384 | 18757.7 | -5429.11 | -5756.81
171.32 | 3.212 | 1843.18 | 2023.46 | -507.977 | -556.803 | 88.336 | 2.048 | 2793.43 | 1940.85 | -2640.38 | -3875.12 | 83.184 | 2.496 | 18477 | 18885.4 | -5430.99 | -5760.56
171.4 | 3.244 | 1845.06 | 2024.4 | -508.916 | -557.742 | 88.4 | 2.088 | 3424.41 | 2004.69 | -3571.83 | -4580.28 | 83.056 | 2.536 | 18526.8 | 18901.4 | -5437.56 | -5766.2
171.38 | 3.276 | 1845.06 | 2024.4 | -508.916 | -557.742 | 88.392 | 2.12 | 4105.16 | 2190.61 | -4295.77 | -5103.29 | 82.944 | 2.576 | 18566.2 | 18901.4 | -5448.83 | -5773.71
171.44 | 3.304 | 1846 | 2024.4 | -508.916 | -557.742 | 88.28 | 2.152 | 4987.79 | 2936.15 | -4753.05 | -5411.27 | 83.008 | 2.616 | 18611.3 | 18920.2 | -5461.97 | -5784.98
171.36 | 3.344 | 1845.06 | 2023.46 | -508.916 | -556.803 | 88.136 | 2.192 | 6113.62 | 3702.35 | -5041.31 | -5612.21 | 83.528 | 2.66 | 18682.6 | 18967.1 | -5481.69 | -5803.76
171.34 | 3.372 | 1845.06 | 2023.46 | -508.916 | -556.803 | 88.048 | 2.224 | 7139.91 | 4388.73 | -5229.11 | -5748.36 | 84.048 | 2.696 | 18778.4 | 19038.5 | -5509.86 | -5827.23
171.4 | 3.408 | 1847.87 | 2022.52 | -509.855 | -556.803 | 87.992 | 2.264 | 7958.69 | 5283.57 | -5366.2 | -5832.86 | 84.616 | 2.74 | 18921.1 | 19151.2 | -5547.42 | -5859.15
171.34 | 3.444 | 1848.81 | 2018.76 | -509.855 | -556.803 | 88.024 | 2.304 | 8841.31 | 6185.92 | -5474.18 | -5884.51 | 85.2 | 2.78 | 19131.5 | 19328.6 | -5601.88 | -5906.1
171.32 | 3.48 | 1849.75 | 2018.76 | -509.855 | -556.803 | 88.048 | 2.344 | 9805.63 | 6982.16 | -5544.6 | -5904.23 | 85.656 | 2.82 | 19419.7 | 19563.4 | -5678.87 | -5970.89
171.38 | 3.512 | 1851.63 | 2018.76 | -510.794 | -556.803 | 88.104 | 2.384 | 10991.5 | 7931.46 | -5579.34 | -5907.04 | 86.04 | 2.872 | 19753.1 | 19849.8 | -5775.59 | -6055.4
171.4 | 3.544 | 1852.57 | 2016.89 | -510.794 | -555.864 | 88.16 | 2.424 | 12404.7 | 9182.16 | -5584.04 | -5893.9 | 86.408 | 2.908 | 20115.5 | 20173.7 | -5888.26 | -6159.62
171.5 | 3.58 | 1853.51 | 2019.7 | -510.794 | -556.803 | 88.008 | 2.464 | 14093.9 | 10887.3 | -5556.81 | -5856.34 | 86.776 | 2.948 | 20500.5 | 20533.3 | -6018.78 | -6281.69
171.72 | 3.62 | 1855.39 | 2023.46 | -511.733 | -557.742 | 86.888 | 2.508 | 15754 | 13385.9 | -5490.14 | -5800 | 87.136 | 2.996 | 20905.2 | 20936.2 | -6163.38 | -6425.35
171.82 | 3.652 | 1855.39 | 2026.28 | -510.794 | -558.681 | 87.392 | 2.556 | 16692 | 15134.3 | -5465.73 | -5788.73 | 87.488 | 3.032 | 21322.1 | 21354 | -6317.37 | -6581.22
171.78 | 3.688 | 1855.39 | 2025.34 | -511.733 | -557.742 | 89.048 | 2.612 | 17714.6 | 16616.9 | -5454.46 | -5784.04 | 87.84 | 3.076 | 21756.8 | 21777.5 | -6477.93 | -6739.91
171.62 | 3.728 | 1854.45 | 2022.52 | -510.794 | -557.742 | 90.224 | 2.66 | 18695.8 | 17957.7 | -5449.77 | -5785.92 | 88.192 | 3.12 | 22200.9 | 22215 | -6645.07 | -6906.1
171.48 | 3.764 | 1854.45 | 2018.76 | -510.794 | -556.803 | 90.856 | 2.712 | 19452.6 | 18926.8 | -5481.69 | -5822.54 | 88.536 | 3.164 | 22648.8 | 22654.5 | -6814.08 | -7070.42
171.42 | 3.796 | 1854.45 | 2016.89 | -510.794 | -556.803 | 91.304 | 2.764 | 20039.4 | 19631.9 | -5554.93 | -5905.16 | 88.912 | 3.204 | 23109.9 | 23105.2 | -6986.85 | -7240.38
171.4 | 3.84 | 1855.39 | 2015.01 | -511.733 | -555.864 | 91.768 | 2.816 | 20558.7 | 20213.1 | -5657.28 | -6018.78 | 89.256 | 3.248 | 23573.7 | 23567.1 | -7162.44 | -7414.08
171.32 | 3.88 | 1853.51 | 2014.07 | -510.794 | -556.803 | 92.208 | 2.872 | 21050.7 | 20740.8 | -5784.04 | -6152.11 | 89.608 | 3.288 | 24039.4 | 24032.9 | -7335.21 | -7590.61
171.34 | 3.92 | 1855.39 | 2012.19 | -510.794 | -555.864 | 92.64 | 2.916 | 21545.5 | 21259.2 | -5932.39 | -6311.74 | 89.96 | 3.336 | 24509.9 | 24504.2 | -7513.62 | -7767.14
171.5 | 3.96 | 1856.32 | 2009.37 | -510.794 | -554.925 | 93.072 | 2.968 | 22046 | 21763.4 | -6095.77 | -6479.81 | 90.296 | 3.376 | 24974.6 | 24977.5 | -7688.26 | -7947.42
171.62 | 4 | 1856.32 | 2010.31 | -510.794 | -555.864 | 93.504 | 3.024 | 22555.9 | 22272.3 | -6270.42 | -6659.15 | 90.632 | 3.416 | 25433.8 | 25439.4 | -7860.09 | -8122.07
171.68 | 4.04 | 1855.39 | 2010.31 | -509.855 | -556.803 | 93.944 | 3.076 | 23073.2 | 22785 | -6452.58 | -6842.25 | 90.968 | 3.464 | 25903.3 | 25902.3 | -8037.56 | -8296.71
171.6 | 4.08 | 1852.57 | 2013.13 | -509.855 | -555.864 | 94.368 | 3.132 | 23601.9 | 23306.1 | -6643.19 | -7028.17 | 91.288 | 3.508 | 26369 | 26362.4 | -8215.96 | -8467.61
171.56 | 4.12 | 1849.75 | 2014.07 | -508.916 | -555.864 | 94.776 | 3.184 | 24140.8 | 23831 | -6838.5 | -7213.15 | 91.608 | 3.548 | 26837.6 | 26822.5 | -8392.49 | -8640.38
171.68 | 4.164 | 1846 | 2013.13 | -507.977 | -554.925 | 95.2 | 3.236 | 24689.2 | 24356.8 | -7037.56 | -7401.88 | 91.936 | 3.596 | 27305.2 | 27283.6 | -8571.83 | -8812.21
171.68 | 4.204 | 1840.36 | 2008.44 | -505.16 | -553.986 | 95.616 | 3.284 | 25233.8 | 24885.4 | -7233.8 | -7589.67 | 92.248 | 3.636 | 27768.1 | 27741.8 | -8760.56 | -8983.1
171.62 | 4.244 | 1833.79 | 2009.37 | -503.283 | -553.047 | 96.04 | 3.336 | 25789.7 | 25427.2 | -7434.74 | -7784.04 | 92.56 | 3.676 | 28238.5 | 28209.4 | -8935.21 | -9153.99
171.64 | 4.288 | 1824.4 | 1995.29 | -498.588 | -551.169 | 96.456 | 3.392 | 26348.4 | 25976.5 | -7636.62 | -7978.4 | 92.88 | 3.724 | 28714.6 | 28681.7 | -9126.76 | -9328.64
171.68 | 4.332 | 1809.38 | 1998.11 | -492.015 | -549.292 | 96.856 | 3.444 | 26909.9 | 26527.7 | -7839.44 | -8173.71 | 93.192 | 3.76 | 29191.5 | 29159.6 | -9237.56 | -9504.23
171.66 | 4.376 | 1797.17 | 1996.23 | -487.32 | -545.536 | 97.24 | 3.5 | 27467.6 | 27084.5 | -8041.31 | -8369.95 | 93.504 | 3.808 | 29674.2 | 29634.7 | -9398.12 | -9679.81
171.66 | 4.428 | 1781.21 | 2014.07 | -479.809 | -539.902 | 97.632 | 3.552 | 28017.8 | 27634.7 | -8237.56 | -8569.01 | 93.808 | 3.852 | 30154.9 | 30107 | -9561.5 | -9853.52
171.64 | 4.464 | 1775.57 | 2033.79 | -470.419 | -532.39 | 98.016 | 3.596 | 28565.3 | 28185.9 | -8432.86 | -8766.2 | 94.096 | 3.892 | 30642.3 | 30588.7 | -9726.76 | -10028.2
171.7 | 4.512 | 1792.47 | 2149.28 | -463.846 | -527.695 | 98.4 | 3.656 | 29114.6 | 28735.2 | -8628.17 | -8962.44 | 94.4 | 3.94 | 31133.3 | 31071.4 | -9896.71 | -10202.8
171.74 | 4.564 | 1849.75 | 3072.28 | -449.762 | -513.611 | 98.768 | 3.704 | 29675.1 | 29300.5 | -8827.23 | -9159.62 | 94.696 | 3.984 | 31624.4 | 31560.6 | -10067.6 | -10379.3
171.56 | 4.604 | 1950.22 | 4869.45 | -431.922 | -489.198 | 99.144 | 3.756 | 30237.6 | 29868.5 | -9024.41 | -9357.75 | 95 | 4.028 | 32111.7 | 32046.9 | -10231.9 | -10554.9
171.42 | 4.66 | 2240.36 | 6786.8 | -415.959 | -463.846 | 99.512 | 3.808 | 30802.8 | 30443.2 | -9221.6 | -9554.93 | 95.28 | 4.068 | 32609.4 | 32541.8 | -10385.9 | -10732.4
171.46 | 4.704 | 3182.14 | 8895.71 | -405.631 | -437.555 | 99.872 | 3.86 | 31370 | 31020.7 | -9417.84 | -9753.99 | 95.576 | 4.116 | 33108 | 33041.3 | -10545.5 | -10909.9
171.44 | 4.752 | 4535.18 | 10875 | -415.02 | -386.852 | 100.24 | 3.916 | 31943.7 | 31600.9 | -9615.02 | -9952.11 | 95.856 | 4.156 | 33611.3 | 33543.7 | -10693.9 | -11089.2
171.4 | 4.804 | 6411.22 | 12769.9 | -414.081 | -481.686 | 100.592 | 3.968 | 32510.8 | 32179.3 | -9808.45 | -10148.4 | 96.144 | 4.204 | 34112.7 | 34041.3 | -10841.3 | -11265.7
171.36 | 4.852 | 8793.36 | 14572.7 | -473.236 | -812.2 | 100.928 | 4.024 | 33091.1 | 32768.1 | -10004.7 | -10347.4 | 96.432 | 4.244 | 34626.3 | 34552.1 | -10995.3 | -11446.9
171.46 | 4.896 | 11343.6 | 16247.8 | -483.564 | -1243.18 | 101.288 | 4.076 | 33677.9 | 33361.5 | -10201.9 | -10547.4 | 96.696 | 4.288 | 35139.9 | 35063.9 | -11147.4 | -11626.3
171.42 | 4.952 | 13975.5 | 17586.7 | -692.014 | -1969 | 101.632 | 4.132 | 34267.6 | 33958.7 | -10400 | -10748.4 | 96.976 | 4.336 | 35660.1 | 35584 | -11288.3 | -11807.5
171.56 | 5.004 | 16488.1 | 18526.6 | -1144.59 | -2759.6 | 101.96 | 4.184 | 34864.8 | 34563.4 | -10599.1 | -10954 | 97.248 | 4.372 | 36174.6 | 36098.6 | -11426.3 | -11985.9
171.82 | 5.048 | 18269.3 | 19098.4 | -1852.57 | -3615 | 102.296 | 4.236 | 35462.9 | 35169 | -10799.1 | -11160.6 | 97.52 | 4.424 | 36699.5 | 36625.4 | -11561.5 | -12168.1
172.1 | 5.104 | 17827.1 | 19412.1 | -2722.04 | -4397.15 | 102.608 | 4.288 | 36055.4 | 35768.1 | -10993.4 | -11364.3 | 97.784 | 4.468 | 37228.2 | 37155.9 | -11690.1 | -12351.2
172 | 5.156 | 16273.1 | 19556.7 | -3625.32 | -4826.25 | 102.936 | 4.336 | 36654.5 | 36376.5 | -11189.7 | -11569 | 98.056 | 4.508 | 37759.6 | 37687.3 | -11813.1 | -12534.3
172.02 | 5.212 | 16089.1 | 19629.9 | -4327.67 | -5057.24 | 103.248 | 4.396 | 37260.1 | 36988.7 | -11388.7 | -11773.7 | 98.304 | 4.556 | 38286.4 | 38217.8 | -11933.3 | -12716.4
171.86 | 5.264 | 15916.3 | 19673.1 | -4754.89 | -5150.2 | 103.544 | 4.452 | 37865.7 | 37600.9 | -11585.9 | -11977.5 | 98.568 | 4.6 | 38819.7 | 38754.9 | -12042.3 | -12901.4
171.92 | 5.316 | 15773.6 | 19707.8 | -5015.92 | -5243.15 | 103.864 | 4.496 | 38477 | 38213.1 | -11785.9 | -12181.2 | 98.816 | 4.652 | 39359.6 | 39294.8 | -12145.5 | -13084.5
172.12 | 5.376 | 15657.2 | 19751 | -5137.99 | -5252.54 | 104.152 | 4.556 | 39091.1 | 38830 | -11985 | -12384 | 99.064 | 4.688 | 39900.5 | 39837.6 | -12247.9 | -13270.4
172.06 | 5.428 | 15494.7 | 19802.7 | -5136.11 | -5246.91 | 104.456 | 4.608 | 39707 | 39446.9 | -12185 | -12587.8 | 99.312 | 4.736 | 40446 | 40381.2 | -12345.5 | -13453.5
172 | 5.484 | 15339.8 | 19857.1 | -5089.16 | -5238.46 | 104.744 | 4.664 | 40317.4 | 40059.2 | -12382.2 | -12786.9 | 99.552 | 4.78 | 40983.1 | 40919.3 | -12441.3 | -13635.7
171.98 | 5.544 | 15231.8 | 19908.8 | -5027.19 | -5215.92 | 105.024 | 4.716 | 40937.1 | 40681.7 | -12582.2 | -12986.9 | 99.792 | 4.828 | 41529.6 | 41465.7 | -12516.4 | -13820.7
172.14 | 5.604 | 15149.2 | 19956.7 | -4977.43 | -5201.84 | 105.296 | 4.768 | 41558.7 | 41307 | -12781.2 | -13188.7 | 100.032 | 4.868 | 42075.1 | 42015 | -12422.5 | -14004.7
172.36 | 5.656 | 15070.3 | 20010.2 | -4940.81 | -5196.2 | 105.576 | 4.824 | 42182.2 | 41935.2 | -12982.2 | -13389.7 | 100.272 | 4.916 | 42627.2 | 42567.1 | -11712.7 | -14189.7
172.66 | 5.716 | 15009.3 | 20075 | -4910.76 | -5202.78 | 105.848 | 4.876 | 42806.6 | 42566.2 | -13183.1 | -13592.5 | 100.496 | 4.964 | 43176.5 | 43117.4 | -11539.9 | -14372.8
173.02 | 5.776 | 14968 | 20149.1 | -4891.98 | -5216.86 | 106.104 | 4.932 | 43423.5 | 43190.6 | -13380.3 | -13791.5 | 100.728 | 5.008 | 43731.5 | 43677 | -11430 | -14558.7
173.08 | 5.836 | 14933.2 | 20218.6 | -4880.71 | -5233.76 | 106.376 | 4.984 | 44052.6 | 43822.5 | -13578.4 | -13993.4 | 100.952 | 5.056 | 44288.3 | 44235.7 | -11335.2 | -14742.7
173.2 | 5.896 | 14890 | 20286.2 | -4875.08 | -5247.85 | 106.632 | 5.04 | 44682.6 | 44460.1 | -13778.4 | -14196.2 | 101.176 | 5.104 | 44847.9 | 44797.2 | -11292 | -14927.7
173.36 | 5.956 | 14869.4 | 20347.3 | -4878.84 | -5241.27 | 106.888 | 5.092 | 45316.4 | 45100.5 | -13979.3 | -14399.1 | 101.392 | 5.148 | 45411.3 | 45359.6 | -11295.8 | -15112.7
173.28 | 6.016 | 14844 | 20398.9 | -4881.65 | -5231.89 | 107.136 | 5.144 | 45954.9 | 45746.5 | -14180.3 | -14603.8 | 101.624 | 5.196 | 45979.3 | 45926.8 | -11255.4 | -15299.5
173.12 | 6.076 | 14817.7 | 20438.3 | -4885.41 | -5202.78 | 107.392 | 5.196 | 46597.2 | 46396.2 | -14384 | -14807.5 | 101.84 | 5.232 | 46542.7 | 46489.2 | -11154 | -15483.6
172.78 | 6.14 | 14786.7 | 20465.6 | -4886.35 | -5164.28 | 107.632 | 5.256 | 47246 | 47052.6 | -14588.7 | -15014.1 | 102.056 | 5.284 | 47118.3 | 47062.9 | -11065.7 | -15671.4
172.28 | 6.2 | 14754.8 | 20482.5 | -4745.5 | -5144.56 | 107.872 | 5.308 | 47892 | 47704.2 | -14789.7 | -15217.8 | 102.256 | 5.332 | 47695.8 | 47639.4 | -10998.1 | -15858.2
171.98 | 6.264 | 14715.4 | 20495.6 | -4584.94 | -5119.21 | 108.104 | 5.36 | 48549.3 | 48369 | -14996.2 | -15424.4 | 102.472 | 5.376 | 48276.1 | 48218.8 | -10925.8 | -16046.9
172.1 | 6.328 | 14683.5 | 20512.5 | -4530.48 | -5105.13 | 108.352 | 5.42 | 49208.4 | 49035.7 | -15200.9 | -15632.9 | 102.68 | 5.432 | 48860.1 | 48800.9 | -10887.3 | -16236.6
172.22 | 6.396 | 14654.3 | 20529.4 | -4489.17 | -5093.86 | 108.576 | 5.472 | 49871.4 | 49705.2 | -15408.5 | -15842.3 | 102.872 | 5.476 | 49440.4 | 49378.4 | -10821.6 | -16422.5
172.52 | 6.464 | 14631.8 | 20552 | -4455.37 | -5085.41 | 108.8 | 5.524 | 50538 | 50378.4 | -15616 | -16051.6 | 103.08 | 5.516 | 50031 | 49968.1 | -10740.8 | -16612.2
172.6 | 6.532 | 14610.2 | 20570.7 | -4439.4 | -5078.83 | 109.024 | 5.58 | 51210.3 | 51056.3 | -15823.5 | -16262 | 103.28 | 5.564 | 50626.3 | 50561.5 | -10590.6 | -16801.9
172.56 | 6.596 | 14589.6 | 20587.6 | -4400.91 | -5073.2 | 109.248 | 5.636 | 51877.9 | 51730.5 | -16030 | -16469.5 | 103.48 | 5.612 | 51226.3 | 51158.7 | -10377.5 | -16991.5
172.32 | 6.66 | 14568.9 | 20598 | -4364.29 | -5066.63 | 109.472 | 5.692 | 52559.6 | 52418.8 | -16240.4 | -16682.6 | 103.68 | 5.66 | 51831.9 | 51759.6 | -10128.6 | -17181.2
172.18 | 6.732 | 14549.2 | 20609.2 | -4329.54 | -5061.93 | 109.688 | 5.744 | 53243.2 | 53111.7 | -16449.8 | -16896.7 | 103.88 | 5.708 | 52433.8 | 52355.9 | -9977.46 | -17366.2
172.8 | 6.804 | 14541.7 | 20633.6 | -4295.74 | -5059.12 | 109.896 | 5.8 | 53931.5 | 53807.5 | -16661 | -17112.7 | 104.064 | 5.752 | 53048.8 | 52968.1 | -9862.91 | -17553.1
173.98 | 6.868 | 14544.5 | 20675.9 | -4262.88 | -5064.75 | 110.104 | 5.856 | 54621.6 | 54508.9 | -16873.2 | -17328.6 | 104.256 | 5.8 | 53665.7 | 53581.2 | -9782.16 | -17740.8
175.22 | 6.936 | 14568 | 20753.8 | -4236.59 | -5085.41 | 110.304 | 5.912 | 55315.5 | 55213.1 | -17086.4 | -17545.5 | 104.448 | 5.852 | 54289.2 | 54201.9 | -9714.55 | -17926.8
176.1 | 7.004 | 14623.4 | 20870.3 | -4232.83 | -5150.2 | 110.504 | 5.968 | 56004.7 | 55913.6 | -17296.7 | -17760.6 | 104.632 | 5.9 | 54916.4 | 54822.5 | -9652.58 | -18111.7
176.44 | 7.076 | 14699.4 | 21016.7 | -4214.99 | -5200.9 | 110.704 | 6.024 | 56705.2 | 56625.4 | -17509.9 | -17978.4 | 104.824 | 5.952 | 55542.7 | 55446 | -9590.61 | -18299.5
177.18 | 7.144 | 14797.1 | 21203.6 | -4207.48 | -5260.99 | 110.904 | 6.076 | 57410.3 | 57343.7 | -17724.9 | -18197.2 | 104.992 | 5.996 | 56162.4 | 56062.9 | -9546.48 | -18481.7
177.7 | 7.212 | 14906.9 | 21413 | -4209.36 | -5322.96 | 111.096 | 6.136 | 58123.9 | 58064.8 | -17939.9 | -18420.7 | 105.176 | 6.048 | 56795.3 | 56693 | -9513.62 | -18668.5
178.16 | 7.284 | 15020.5 | 21637.4 | -4214.05 | -5419.68 | 111.296 | 6.188 | 58842.3 | 58795.3 | -18158.7 | -18644.1 | 105.352 | 6.096 | 57433.8 | 57328.6 | -9482.63 | -18849.8
178.62 | 7.348 | 15135.1 | 21879.6 | -4216.87 | -5486.34 | 111.472 | 6.248 | 59566.2 | 59530.5 | -18384 | -18869.5 | 105.528 | 6.144 | 58078.9 | 57972.8 | -9455.4 | -19033.8
179.06 | 7.42 | 15236.5 | 22116.3 | -4217.81 | -5541.74 | 111.656 | 6.304 | 60297.7 | 60271.4 | -18633.8 | -19096.7 | 105.712 | 6.196 | 58728.6 | 58619.7 | -9432.86 | -19213.1
179.52 | 7.488 | 15322.9 | 22354.8 | -4220.62 | -5568.03 | 111.848 | 6.36 | 61032.9 | 61019.7 | -18894.8 | -19323 | 105.872 | 6.24 | 59380.3 | 59268.5 | -9412.21 | -19395.3
180 | 7.564 | 15403.6 | 22606.4 | -4223.44 | -5614.04 | 112.032 | 6.412 | 61762.4 | 61761.5 | -19141.8 | -19548.4 | 106.04 | 6.296 | 60035.7 | 59920.2 | -9395.3 | -19570.9
180.46 | 7.628 | 15449.6 | 22845.8 | -4229.08 | -5651.6 | 112.208 | 6.476 | 62507 | 62517.4 | -19388.7 | -19775.6 | 106.216 | 6.34 | 60683.6 | 60568.1 | -9375.59 | -19745.5
180.9 | 7.696 | 15456.2 | 23086.2 | -4237.53 | -5672.26 | 112.376 | 6.528 | 63255.4 | 63278.9 | -19633.8 | -20022.5 | 106.376 | 6.392 | 61346.5 | 61228.2 | -9346.48 | -19907
181.38 | 7.764 | 15483.5 | 23327.5 | -4242.22 | -5667.56 | 112.552 | 6.588 | 64005.6 | 64044.1 | -19878.9 | -20258.2 | 106.536 | 6.44 | 62014.1 | 61896.7 | -9319.25 | -20046.9
181.84 | 7.836 | 15463.7 | 23567.9 | -4247.85 | -5517.33 | 112.72 | 6.64 | 64765.3 | 64816 | -20123.9 | -20476.1 | 106.704 | 6.496 | 62685.4 | 62560.6 | -9263.85 | -20185
182.3 | 7.908 | 15454.3 | 23819.5 | -4254.43 | -5319.21 | 112.888 | 6.704 | 65532.4 | 65596.2 | -20371.8 | -20733.3 | 106.872 | 6.54 | 63365.3 | 63230 | -8186.85 | -20322.1
182.78 | 7.976 | 15447.8 | 24060.8 | -4261.94 | -5168.04 | 113.064 | 6.764 | 66305.2 | 66385.9 | -20623.5 | -20958.7 | 107.016 | 6.596 | 64049.8 | 63882.6 | -7834.74 | -20486.4
183.24 | 8.048 | 15349.2 | 24307.8 | -4271.33 | -5045.97 | 113.216 | 6.824 | 67083.6 | 67180.3 | -20873.2 | -21161.5 | 107.176 | 6.648 | 64732.4 | 64545.5 | -7505.16 | -20645.1
183.72 | 8.116 | 15273.1 | 24553.8 | -4274.15 | -4866.63 | 113.376 | 6.876 | 67855.4 | 67970.9 | -21123.9 | -21334.3 | 107.336 | 6.692 | 65427.2 | 65228.2 | -7308.92 | -20807.5
184.18 | 8.184 | 15198.9 | 24797.9 | -4227.2 | -4712.64 | 113.528 | 6.936 | 68644.1 | 68776.5 | -21381.2 | -21541.8 | 107.496 | 6.752 | 66130.5 | 65920.2 | -7200 | -20961.5
184.66 | 8.26 | 15139.8 | 25052.4 | -4219.69 | -4553.02 | 113.688 | 6.996 | 69431.9 | 69592.5 | -21638.5 | -21749.3 | 107.648 | 6.8 | 66841.3 | 66620.7 | -7115.49 | -21091.1
185.12 | 8.328 | 15086.3 | 25295.6 | -4218.75 | -4430.95 | 113.84 | 7.056 | 70223.5 | 70413.1 | -21894.8 | -21900.5 | 107.8 | 6.852 | 67557.8 | 67331.5 | -7034.74 | -21264.8
185.56 | 8.396 | 15043.1 | 25539.7 | -4217.81 | -4322.03 | 113.984 | 7.116 | 71021.6 | 71246 | -22151.2 | -22046 | 107.944 | 6.908 | 68256.3 | 68036.6 | -6871.36 | -21446
186.04 | 8.468 | 14970.8 | 25795.1 | -4216.87 | -4222.5 | 114.128 | 7.176 | 71824.4 | 72108.9 | -22407.5 | -22189.7 | 108.096 | 6.96 | 68972.8 | 68759.6 | -6818.78 | -21629.1
186.48 | 8.544 | 14917.3 | 26038.3 | -4214.99 | -4151.14 | 114.28 | 7.236 | 72631 | 73060.1 | -22664.8 | -22289.2 | 108.24 | 7.016 | 69650.7 | 69487.3 | -6776.53 | -21798.1
186.92 | 8.608 | 14881.6 | 26283.4 | -4211.24 | -4091.99 | 114.432 | 7.296 | 73448.8 | 73954 | -22922.1 | -22207.5 | 108.4 | 7.068 | 70368.1 | 70226.3 | -6736.15 | -21910.8
187.4 | 8.68 | 14809.3 | 26539.7 | -4211.24 | -4034.71 | 114.568 | 7.356 | 74277.9 | 74842.3 | -23170.9 | -21694.8 | 108.528 | 7.12 | 71088.3 | 70973.7 | -6691.08 | -22018.8
187.86 | 8.752 | 14749.2 | 26787.6 | -4207.48 | -3993.4 | 114.712 | 7.416 | 75104.2 | 75708 | -23415 | -21574.6 | 108.672 | 7.176 | 71815 | 71727.7 | -6649.77 | -22079.8
188.3 | 8.824 | 14692.8 | 27036.4 | -4207.48 | -3955.84 | 114.848 | 7.476 | 75947.4 | 76594.4 | -23665.7 | -21477 | 108.816 | 7.228 | 72481.7 | 72481.7 | -6610.33 | -21980.3
188.76 | 8.896 | 14629 | 27296.5 | -4207.48 | -3921.1 | 114.976 | 7.536 | 76788.7 | 77491.1 | -23916.4 | -21471.4 | 108.96 | 7.28 | 72944.6 | 73257.3 | -6575.59 | -21880.8
189.22 | 8.964 | 14586.7 | 27547.2 | -4208.42 | -3885.42 | 115.112 | 7.596 | 77635.7 | 78400 | -24172.8 | -21478.9 | 109.088 | 7.336 | 73623.5 | 74029.1 | -6543.66 | -21644.1
189.66 | 9.036 | 14559.5 | 27799.8 | -4210.3 | -3845.98 | 115.24 | 7.656 | 78476.1 | 79323.9 | -24385.9 | -21491.1 | 109.216 | 7.388 | 74330.5 | 74808.5 | -6512.68 | -20886.4
190.1 | 9.108 | 14541.7 | 28053.3 | -4211.24 | -3808.42 | 115.368 | 7.72 | 79347.4 | 80262 | -24554.9 | -21505.2 | 109.36 | 7.444 | 75051.6 | 75570.9 | -6468.54 | -6817.84
190.52 | 9.18 | 14529.5 | 28307.8 | -4210.3 | -3776.5 | 115.496 | 7.784 | 80235.7 | 81211.3 | -24748.4 | -21521.1 | 109.496 | 7.5 | 75771.8 | 76268.5 | -6432.86 | 1743720
190.94 | 9.248 | 14526.7 | 28563.2 | -4208.42 | -3747.39 | 115.608 | 7.848 | 81109.9 | 82171.8 | -24947.4 | -21527.7 | 109.624 | 7.556 | 76511.7 | 77018.8 | -6389.67 | 1743720
191.4 | 9.324 | 14528.5 | 28827 | -4190.58 | -3755.84 | 115.736 | 7.908 | 82023.5 | 83139 | -25150.2 | -21541.8 | 109.744 | 7.608 | 77259.2 | 77832.9 | -6363.38 | 1743720
191.84 | 9.396 | 14522 | 29089 | -4171.8 | -3722.98 | 115.856 | 7.968 | 83084.5 | 84109.9 | -25344.6 | -21405.6 | 109.872 | 7.668 | 77978.4 | 78617.8 | -6340.85 | 1743720
192.28 | 9.468 | 14521 | 29348.1 | -4149.26 | -3694.81 | 115.968 | 8.036 | 84530.5 | 85133.3 | -25536.2 | -21316.4 | 109.992 | 7.72 | 78694.8 | 79481.7 | -6322.07 | 1743720
192.72 | 9.54 | 14524.8 | 29615.7 | -4122.03 | -3667.58 | 116.08 | 8.096 | 87226.3 | 86236.6 | -25734.3 | -21282.6 | 110.12 | 7.78 | 79434.7 | 80511.7 | -6307.98 | 1743720
193.12 | 9.608 | 14526.7 | 29879.6 | -4091.99 | -3642.23 | 116.2 | 8.156 | 544208 | 87336.1 | -25939 | -21276.1 | 110.256 | 7.836 | 80203.8 | 81718.3 | -6299.53 | 1743720
193.54 | 9.68 | 14530.4 | 30141.6 | -4062.88 | -3615.94 | 116.304 | 8.22 | 1744640 | 88544.6 | -26065.7 | -21278.9 | 110.376 | 7.892 | 80952.1 | 82814.1 | -6287.32 | 1743720
193.98 | 9.756 | 14533.2 | 30413.9 | -4038.47 | -3587.77 | 116.416 | 8.288 | 1744640 | 89875.1 | -26223.5 | -21289.2 | 110.488 | 7.944 | 81399.1 | 84344.6 | -6277 | 1743720
194.4 | 9.824 | 14518.2 | 30674.9 | -4010.3 | -3562.41 | 116.52 | 8.348 | 1744640 | 91554 | -26417.8 | -21303.3 | 110.6 | 8.008 | 81869.5 | 96988.7 | -6266.67 | 1743720
194.8 | 9.904 | 14504.1 | 30937.8 | -3984.95 | -3539.88 | 116.624 | 8.416 | 1744640 | 94881.7 | -26623.5 | -21299.5 | 110.72 | 8.064 | 82413.1 | 1743890 | -6240.38 | 1743720
195.22 | 9.98 | 14491.9 | 31212.9 | -3953.02 | -3515.47 | 116.736 | 8.48 | 1744640 | 1744730 | -26833.8 | -21306.1 | 110.824 | 8.12 | 82995.3 | 1743890 | -6188.73 | 1743720
195.62 | 10.048 | 14477.8 | 31475.8 | -3924.85 | -3491.99 | 116.832 | 8.544 | 1744640 | 1744730 | -27049.8 | -21316.4 | 110.944 | 8.18 | 83630 | 1743890 | -6145.54 | 1743720
196.02 | 10.12 | 14465.6 | 31739.7 | -3895.75 | -3465.7 | 116.936 | 8.608 | 1744640 | 1744730 | -27268.5 | -21326.8 | 111.048 | 8.232 | 84212.2 | 1743890 | -6116.43 | 1743720
196.42 | 10.196 | 14453.4 | 32005.4 | -3864.76 | -3470.4 | 117.032 | 8.676 | 1744640 | 1744730 | -27489.2 | -21343.7 | 111.16 | 8.296 | 84794.4 | 1743890 | -6078.87 | 1743720
196.82 | 10.264 | 14438.4 | 32280.5 | -3833.77 | -3468.52 | 117.128 | 8.74 | 1744640 | 1744730 | -27705.2 | -21369 | 111.264 | 8.352 | 85427.2 | 1743890 | -6040.38 | 1743720
197.22 | 10.34 | 14422.4 | 32552.8 | -3804.67 | -3449.74 | 117.224 | 8.808 | 1744640 | 1744730 | -27860.1 | -21400 | 111.376 | 8.412 | 86077 | 1743890 | -6002.82 | 1743720
197.62 | 10.412 | 14398 | 32824.2 | -3762.41 | -3433.78 | 117.312 | 8.876 | 1744640 | 1744730 | -28021.6 | -21429.1 | 111.48 | 8.472 | 86633.8 | 1743890 | -5960.56 | 1743720
198.02 | 10.488 | 14373.6 | 33104.9 | -3728.61 | -3415.94 | 117.408 | 8.94 | 1744640 | 1744730 | -28203.8 | -21455.4 | 111.584 | 8.536 | 87219.7 | 1743890 | -5923.94 | 1743720
198.42 | 10.56 | 14352 | 33382.8 | -3699.5 | -3397.16 | 117.496 | 9.008 | 1744640 | 1744730 | -28397.2 | -21466.7 | 111.68 | 8.592 | 87793.4 | 1743890 | -5895.77 | 1743720
198.8 | 10.64 | 14332.3 | 33657 | -3669.46 | -3380.26 | 117.576 | 9.076 | 1744640 | 1744730 | -28590.6 | -21471.4 | 111.784 | 8.652 | 88200.9 | 1743890 | -5870.42 | 1743720
199.2 | 10.712 | 14311.6 | 33940.6 | -3645.04 | -3367.11 | 117.656 | 9.144 | 1744640 | 1744730 | -28789.7 | -21457.3 | 111.88 | 8.712 | 88670.4 | 1743890 | -5850.7 | 1743720
199.58 | 10.784 | 14291.9 | 34220.4 | -3623.45 | -3352.09 | 117.76 | 9.216 | 1744640 | 1744730 | -28993.4 | -21414.1 | 111.984 | 8.772 | 89264.8 | 1743890 | -5830.05 | 1743720
199.96 | 10.856 | 14274.1 | 34496.5 | -3602.79 | -3337.06 | 117.832 | 9.28 | 1744640 | 1744730 | -29200.9 | -21280.8 | 112.08 | 8.84 | 89890.1 | 1743890 | -5812.21 | 1743720
200.32 | 10.932 | 14248.7 | 34781 | -3580.25 | -3324.86 | 117.92 | 9.348 | 1744640 | 1744730 | -29416 | -21152.1 | 112.168 | 8.9 | 90433.8 | 1743890 | -5793.43 | 1743720
200.72 | 11.004 | 14215.9 | 35063.6 | -3560.54 | -3312.65 | 118.008 | 9.42 | 1744640 | 1744730 | -29631 | -20998.1 | 112.264 | 8.96 | 90969 | 1743890 | -5774.65 | 1743720
201.02 | 11.08 | 14182.1 | 35338.7 | -3539.88 | -3299.51 | 118.072 | 9.488 | 1744640 | 1744730 | -29859.2 | -20846 | 112.352 | 9.016 | 91559.6 | 1743890 | -5750.23 | 1743720
201.4 | 11.156 | 14148.2 | 35611.9 | -3518.28 | -3288.24 | 118.152 | 9.564 | 1744640 | 1744730 | -30088.3 | -20725.8 | 112.448 | 9.088 | 92138 | 1743890 | -5732.39 | 1743720
201.74 | 11.228 | 14112.6 | 35886.1 | -3499.5 | -3276.03 | 118.224 | 9.636 | 1744640 | 1744730 | -30309.9 | -20582.2 | 112.536 | 9.148 | 92744.6 | 1743890 | -5721.13 | 1743720
202.14 | 11.308 | 14052.5 | 36173.4 | -3477.91 | -3263.82 | 118.296 | 9.704 | 1744640 | 1744730 | -30530.5 | -20434.7 | 112.624 | 9.212 | 93320.2 | 1743890 | -5715.49 | 1743720
202.48 | 11.384 | 14084.4 | 36450.4 | -3457.25 | -3251.62 | 118.36 | 9.772 | 1744640 | 1744730 | -30752.1 | -20294.8 | 112.704 | 9.272 | 93956.8 | 1743890 | -5720.19 | 1743720
202.8 | 11.452 | 14020.6 | 36726.5 | -3436.59 | -3243.17 | 118.432 | 9.852 | 1744640 | 1744730 | -30970 | -20149.3 | 112.792 | 9.336 | 94625.4 | 1743890 | -5718.31 | 1743720
203.16 | 11.532 | 13928.5 | 37002.5 | -3417.81 | -3233.78 | 118.504 | 9.92 | 1744640 | 1744730 | -31181.2 | -19979.3 | 112.872 | 9.4 | 95323 | 1743890 | -5715.49 | 1743720
203.5 | 11.604 | 13850.6 | 37279.5 | -3399.97 | -3223.45 | 118.568 | 9.996 | 1744640 | 1744730 | -31378.4 | -19769 | 112.968 | 9.464 | 96029.1 | 1743890 | -5713.62 | 1743720
203.86 | 11.68 | 13771.7 | 37571.5 | -3384.01 | -3212.18 | 118.632 | 10.08 | 1744640 | 1744730 | -31436.6 | -19582.2 | 113.032 | 9.532 | 96712.7 | 1743890 | -5709.86 | 1743720
204.1 | 11.76 | 13691 | 37843.8 | -3368.99 | -3200.91 | 118.712 | 10.152 | 1744640 | 1744730 | -31427.2 | -19345.5 | 113.12 | 9.592 | 97561.5 | 1743890 | -5706.1 | 1743720
204.48 | 11.832 | 13623.4 | 38119 | -3355.84 | -3190.59 | 118.76 | 10.22 | 1744640 | 1744730 | -31508 | -19086.4 | 113.2 | 9.66 | 98614.1 | 1743890 | -5703.29 | 1743720
204.82 | 11.908 | 13538.9 | 38410 | -3342.7 | -3184.01 | 118.816 | 10.3 | 1744640 | 1744730 | -31603.8 | -18839.4 | 113.28 | 9.724 | 103507 | 1743890 | -5700.47 | 1743720
205.18 | 11.98 | 13464.7 | 38691.7 | -3330.49 | -3175.56 | 118.864 | 10.376 | 1744640 | 1744730 | -31730.5 | -18601.9 | 113.336 | 9.792 | 1744450 | 1743890 | -5694.84 | 1743720
205.5 | 12.056 | 13374.5 | 38978.1 | -3317.35 | -3166.17 | 118.928 | 10.452 | 1744640 | 1744730 | -31877 | -18354.9 | 113.416 | 9.86 | 1744450 | 1743890 | -5690.14 | 1743720
205.88 | 12.132 | 13291 | 39277.6 | -3305.14 | -3153.97 | 118.992 | 10.528 | 1744640 | 1744730 | -32039.4 | -18171.8 | 113.504 | 9.932 | 1744450 | 1743890 | -5682.63 | 1743720
206.2 | 12.212 | 13286.3 | 39574.3 | -3292.93 | -3143.64 | 119.032 | 10.608 | 1744640 | 1744730 | -32209.4 | -18020.7 | 113.568 | 9.996 | 1744450 | 1743890 | -5674.18 | 1743720
206.52 | 12.284 | 13227.1 | 39870.1 | -3278.85 | -3133.31 | 119.088 | 10.68 | 1744640 | 1744730 | -32379.3 | -17903.3 | 113.632 | 10.064 | 1744450 | 1743890 | -5666.67 | 1743720
206.84 | 12.364 | 13199.9 | 40178.1 | -3262.89 | -3121.1 | 119.128 | 10.76 | 1744640 | 1744730 | -32561.5 | -17792.5 | 113.696 | 10.136 | 1744450 | 1743890 | -5663.85 | 1743720
207.18 | 12.44 | 13348.3 | 40480.4 | -3247.86 | -3107.96 | 119.176 | 10.84 | 1744640 | 1744730 | -32739.9 | -17687.3 | 113.768 | 10.204 | 1744450 | 1743890 | -5658.22 | 1743720
207.48 | 12.52 | 13260 | 40783.7 | -3233.78 | -3097.63 | 119.224 | 10.924 | 1744640 | 1744730 | -32886.4 | -17576.5 | 113.84 | 10.272 | 1744450 | 1743890 | -5648.83 | 1743720
207.8 | 12.588 | 13142.6 | 41102 | -3213.12 | -3085.42 | 119.264 | 11 | 1744640 | 1744730 | -33020.7 | -17418.8 | 113.888 | 10.344 | 1744450 | 1743890 | -5638.5 | 1743720
208.08 | 12.668 | 13032.8 | 41416.6 | -3196.22 | -3073.22 | 119.296 | 11.08 | 1744640 | 1744730 | -33158.7 | -17307 | 113.952 | 10.412 | 1744450 | 1743890 | -5630.05 | 1743720
208.42 | 12.744 | 12919.2 | 41758.4 | -3180.26 | -3064.77 | 119.352 | 11.164 | 1744640 | 1744730 | -33310.8 | -17206.6 | 114.016 | 10.48 | 1744450 | 1743890 | -5620.66 | 1743720
208.72 | 12.816 | 12820.6 | 42105.8 | -3164.3 | -3055.38 | 119.376 | 11.24 | 1744640 | 1744730 | -33471.4 | -17126.8 | 114.08 | 10.552 | 1744450 | 1743890 | -5610.33 | 1743720
209.04 | 12.896 | 12732.3 | 42518 | -3148.33 | -3044.11 | 119.408 | 11.32 | 1744640 | 1744730 | -33640.4 | -17064.8 | 114.12 | 10.628 | 1744450 | 1743890 | -5609.39 | 1743720
209.36 | 12.972 | 12659.1 | 43132.1 | -3129.55 | -3035.66 | 119.448 | 11.404 | 1744640 | 1744730 | -33807.5 | -17007.5 | 114.192 | 10.696 | 1744450 | 1743890 | -5587.79 | 1743720
209.66 | 13.06 | 12591.5 | 43822.2 | -3114.53 | -3028.15 | 119.472 | 11.48 | 1744640 | 1744730 | -33966.2 | -16955.9 | 114.24 | 10.768 | 1744450 | 1743890 | -5568.08 | 1743720
209.96 | 13.128 | 12542.6 | 44470.1 | -3098.57 | -3020.63 | 119.496 | 11.564 | 1744640 | 1744730 | -34118.3 | -16902.3 | 114.288 | 10.836 | 1744450 | 1743890 | -5549.3 | 1743720
210.26 | 13.212 | 12493.8 | 45287.9 | -3079.79 | -3010.31 | 119.52 | 11.648 | 1744640 | 1744730 | -34272.3 | -16850.7 | 114.344 | 10.912 | 1744450 | 1743890 | -5533.33 | 1743720
210.54 | 13.284 | 12448.7 | 46271.9 | -3062.89 | -3000.92 | 119.568 | 11.736 | 1744640 | 1744730 | -34432.9 | -16805.6 | 114.392 | 10.988 | 1744450 | 1743890 | -5515.49 | 1743720
210.82 | 13.364 | 12440.3 | 47232.5 | -3045.05 | -2991.53 | 119.584 | 11.812 | 1744640 | 1744730 | -34591.6 | -16754 | 114.448 | 11.06 | 1744450 | 1743890 | -5513.62 | 1743720
211.14 | 13.444 | 12408.4 | 48081.3 | -3023.45 | -2984.01 | 119.6 | 11.896 | 1744640 | 1744730 | -34749.3 | -16707 | 114.496 | 11.132 | 1744450 | 1743890 | -5487.32 | 1743720
211.44 | 13.524 | 12376.4 | 49548.9 | -2995.28 | -2979.32 | 119.632 | 11.98 | 1744640 | 1744730 | -34883.6 | -16656.3 | 114.544 | 11.204 | 1744450 | 1743890 | -5467.61 | 1743720
211.72 | 13.6 | 12345.4 | 51315.1 | -2956.79 | -2971.81 | 119.64 | 12.068 | 1744640 | 1744730 | -34948.4 | -16611.3 | 114.584 | 11.28 | 1744450 | 1743890 | -5452.58 | 1743720
211.94 | 13.684 | 12309.8 | 53068.1 | -2917.35 | -2962.42 | 119.68 | 12.156 | 1744640 | 1744730 | -34931.5 | -16561.5 | 114.616 | 11.352 | 1744450 | 1743890 | -5435.68 | 1743720
212.28 | 13.764 | 12276.9 | 54873.8 | -2882.61 | -2953.97 | 119.68 | 12.24 | 1744640 | 1744730 | -34961.5 | -16513.6 | 114.648 | 11.432 | 1744450 | 1743890 | -5421.6 | 1743720
212.56 | 13.836 | 12261.9 | 57413.6 | -2858.19 | -2949.27 | 119.696 | 12.328 | 1744640 | 1744730 | -34922.1 | -16463.8 | 114.688 | 11.504 | 1744450 | 1743890 | -5404.69 | 1743720
212.84 | 13.924 | 12218.7 | 61876.5 | -2835.66 | -2943.64 | 119.704 | 12.416 | 1744640 | 1744730 | -34834.7 | -16416.9 | 114.728 | 11.58 | 1744450 | 1743890 | -5388.73 | 1743720
213.1 | 13.996 | 12177.4 | 72335.6 | -2817.82 | -2936.13 | 119.712 | 12.5 | 1744640 | 1744730 | -34743.7 | -16370.9 | 114.776 | 11.66 | 1744450 | 1743890 | -5370.89 | 1743720
213.38 | 14.076 | 12137 | 121771 | -2799.04 | -2926.74 | 119.712 | 12.588 | 1744640 | 1744730 | -34688.3 | -16326.8 | 114.808 | 11.732 | 1744450 | 1743890 | -5353.99 | 1743720
213.68 | 14.16 | 12099.4 |  | -2782.14 | -2920.17 | 119.72 | 12.676 | 1744640 | 1744730 | -34633.8 | -16281.7 | 114.84 | 11.812 | 1744450 | 1743890 | -5339.91 | 1743720
213.92 | 14.244 | 12065.6 |  | -2767.12 | -2911.71 | 119.728 | 12.76 | 1744640 | 1744730 | -34580.3 | -16237.6 | 114.872 | 11.892 | 1744450 | 1743890 | -5320.19 | 1743720
214.18 | 14.32 | 12034.7 |  | -2753.03 | -2903.26 | 119.736 | 12.848 | 1744640 | 1744730 | -34542.7 | -16197.2 | 114.912 | 11.972 | 1744450 | 1743890 | -5302.35 | 1743720
214.42 | 14.4 | 12003.7 |  | -2738.95 | -2897.63 | 119.736 | 12.94 | 1744640 | 1744730 | -34522.1 | -16157.7 | 114.944 | 12.048 | 1744450 | 1743890 | -5285.45 | 1743720
214.72 | 14.48 | 11976.4 |  | -2721.11 | -2888.24 | 119.728 | 13.032 | 1744640 | 1744730 | -34523 | -16119.2 | 114.96 | 12.124 | 1744450 | 1743890 | -5268.54 | 1743720
214.96 | 14.564 | 11950.1 |  | -2706.08 | -2883.55 | 119.728 | 13.12 | 1744640 | 1744730 | -34532.4 | -16081.7 | 115 | 12.204 | 1744450 | 1743890 | -5255.4 | 1743720
215.26 | 14.644 | 11923.9 |  | -2690.12 | -2876.97 | 119.728 | 13.216 | 1744640 | 1744730 | -34538 | -16043.2 | 115.024 | 12.284 | 1744450 | 1743890 | -5241.31 | 1743720
215.52 | 14.728 | 11900.4 |  | -2677.91 | -2870.4 | 119.712 | 13.308 | 1744640 | 1744730 | -34569 | -16002.8 | 115.032 | 12.364 | 1744450 | 1743890 | -5227.23 | 1743720
215.7 | 14.812 | 11870.3 |  | -2662.89 | -2864.77 | 119.704 | 13.4 | 1744640 | 1744730 | -34588.7 | -15959.6 | 115.072 | 12.452 | 1744450 | 1743890 | -5215.02 | 1743720
215.98 | 14.892 | 11844 |  | -2650.68 | -2857.26 | 119.696 | 13.496 | 1744640 | 1744730 | -34617.8 | -15899.5 | 115.08 | 12.532 | 1744450 | 1743890 | -5200 | 1743720
216.24 | 14.976 | 11820.6 |  | -2638.48 | -2852.56 | 119.688 | 13.596 | 1744640 | 1744730 | -34657.3 | -15776.5 | 115.096 | 12.612 | 1744450 | 1743890 | -5185.92 | 1743720
216.5 | 15.056 | 11799.9 |  | -2625.33 | -2846.93 | 119.672 | 13.688 | 1744640 | 1744730 | -34699.5 | -15556.8 | 115.12 | 12.692 | 1744450 | 1743890 | -5170.89 | 1743720
216.72 | 15.136 | 11775.5 |  | -2607.49 | -2843.17 | 119.664 | 13.784 | 1744640 | 1744730 | -34747.4 | -15477.9 | 115.136 | 12.776 | 1744450 | 1743890 | -5155.87 | 1743720
216.98 | 15.216 | 11753.9 |  | -2587.77 | -2840.35 | 119.632 | 13.88 | 1744640 | 1744730 | -34794.4 | -15434.7 | 115.152 | 12.86 | 1744450 | 1743890 | -5141.78 | 1743720
217.18 | 15.304 | 11735.1 |  | -2574.63 | -2832.84 | 119.6 | 13.98 | 1744640 | 1744730 | -34831 | -15397.2 | 115.152 | 12.944 | 1744450 | 1743890 | -5126.76 | 1743720
217.44 | 15.384 | 11712.6 |  | -2560.54 | -2826.27 | 119.576 | 14.08 | 1744640 | 1744730 | -34857.3 | -15357.7 | 115.176 | 13.032 | 1744450 | 1743890 | -5111.74 | 1743720
217.7 | 15.468 | 11698.5 |  | -2548.34 | -2819.7 | 119.536 | 14.176 | 1744640 | 1744730 | -34881.7 | -15323.9 | 115.184 | 13.12 | 1744450 | 1743890 | -5092.96 | 1743720
217.96 | 15.556 | 11684.4 |  | -2535.19 | -2815 | 119.512 | 14.28 | 1744640 | 1744730 | -34909.9 | -15293.9 | 115.192 | 13.204 | 1744450 | 1743890 | -5074.18 | 1743720
218.18 | 15.636 | 11671.3 |  | -2521.11 | -2809.37 | 119.472 | 14.38 | 1744640 | 1744730 | -34894.8 | -15262.9 | 115.192 | 13.292 | 1744450 | 1743890 | -5061.97 | 1743720
218.44 | 15.72 | 11657.2 |  | -2507.96 | -2802.8 | 119.424 | 14.488 | 1744640 | 1744730 | -34839.4 | -15237.6 | 115.192 | 13.376 | 1744450 | 1743890 | -5049.77 | 1743720
218.66 | 15.804 | 11637.5 |  | -2496.69 | -2797.16 | 119.384 | 14.588 | 1744640 | 1744730 | -34747.4 | -15212.2 | 115.208 | 13.464 | 1744450 | 1743890 | -5035.68 | 1743720
218.86 | 15.888 | 11617.8 |  | -2486.37 | -2791.53 | 119.328 | 14.692 | 1744640 | 1744730 | -34708 | -15188.7 | 115.192 | 13.552 | 1744450 | 1743890 | -5021.6 | 1743720
219.12 | 15.972 | 11593.3 |  | -2478.85 | -2784.96 | 119.28 | 14.796 | 1744640 | 1744730 | -34700.5 | -15163.4 | 115.192 | 13.64 | 1744450 | 1743890 | -5009.39 | 1743720
219.34 | 16.064 | 11564.2 |  | -2469.46 | -2784.02 | 119.224 | 14.9 | 1744640 | 1744730 | -34713.6 | -15137.1 | 115.184 | 13.732 | 1744450 | 1743890 | -5000.94 | 1743720
219.58 | 16.152 | 11539.8 |  | -2460.08 | -2781.2 | 119.16 | 15.008 | 1744640 | 1744730 | -34723 | -15113.6 | 115.184 | 13.816 | 1744450 | 1743890 | -4991.55 | 1743720
219.8 | 16.232 | 11514.5 |  | -2451.62 | -2773.69 | 119.088 | 15.112 | 1744640 | 1744730 | -34722.1 | -15088.3 | 115.168 | 13.908 | 1744450 | 1743890 | -4981.22 | 1743720
220 | 16.316 | 11489.1 |  | -2442.23 | -2767.12 | 119.016 | 15.22 | 1744640 | 1744730 | -34581.2 | -15064.8 | 115.16 | 13.996 | 1744450 | 1743890 | -4974.65 | 1743720
220.18 | 16.4 | 11460.9 |  | -2434.72 | -2761.48 | 118.944 | 15.336 | 1744640 | 1744730 | -34244.1 | -15039.4 | 115.152 | 14.092 | 1744450 | 1743890 | -4966.2 | 1743720
220.42 | 16.488 | 11433.7 |  | -2426.27 | -2758.66 | 118.848 | 15.44 | 1744640 | 1744730 | -33891.1 | -15016 | 115.136 | 14.184 | 1744450 | 1743890 | -4956.81 | 1743720
220.64 | 16.576 | 11408.4 |  | -2416.88 | -2753.03 | 118.752 | 15.552 | 1744640 | 1744730 | -33628.2 | -15025.4 | 115.12 | 14.28 | 1744450 | 1743890 | -4946.48 | 1743720
220.86 | 16.66 | 11386.8 |  | -2409.37 | -2746.46 | 118.664 | 15.664 | 1744640 | 1744730 | -33416.9 | -15003.8 | 115.104 | 14.372 | 1744450 | 1743890 | -4931.46 | 1743720
221.08 | 16.744 | 11364.2 |  | -2400.92 | -2740.82 | 118.544 | 15.776 | 1744640 | 1744730 | -33134.3 | -14985 | 115.08 | 14.472 | 1744450 | 1743890 | -4919.25 | 1743720
221.3 | 16.832 | 11337.9 |  | -2393.41 | -2734.25 | 118.432 | 15.892 | 1744640 | 1744730 | -32820.7 | -14968.1 | 115.048 | 14.564 | 1744450 | 1743890 | -4906.1 | 1743720
221.52 | 16.912 | 11316.3 |  | -2385.9 | -2728.62 | 118.304 | 16.008 | 1744640 | 1744730 | -32501.4 | -14954.9 | 115.024 | 14.66 | 1744450 | 1743890 | -4892.96 | 1743720
221.74 | 17 | 11294.8 |  | -2380.26 | -2724.86 | 118.16 | 16.124 | 1744640 | 1744730 | -32012.2 | -14940.8 | 115 | 14.76 | 1744450 | 1743890 | -4880.75 | 1743720
221.94 | 17.096 | 11272.2 |  | -2373.69 | -2721.11 | 118.008 | 16.244 | 1744640 | 1744730 | -31446 | -14925.8 | 114.96 | 14.852 | 1744450 | 1743890 | -4870.42 | 1743720
222.16 | 17.18 | 11251.6 |  | -2366.18 | -2717.35 | 117.84 | 16.364 | 1744640 | 1744730 | -30759.6 | -14911.7 | 114.92 | 14.948 | 1744450 | 1743890 | -4860.09 | 1743720
222.36 | 17.272 | 11231.8 |  | -2360.55 | -2711.72 | 117.656 | 16.484 | 1744640 | 1744730 | -30003.8 | -14893.9 | 114.88 | 15.052 | 1744450 | 1743890 | -4849.77 | 1743720
222.58 | 17.36 | 11206.5 |  | -2353.97 | -2707.96 | 117.464 | 16.612 | 1744640 | 1744730 | -29525.8 | -14872.3 | 114.832 | 15.148 | 1744450 | 1743890 | -4842.25 | 1743720
222.82 | 17.452 | 11186.8 |  | -2337.07 | -2705.14 | 117.256 | 16.732 | 1744640 | 1744730 | -29199.1 | -14836.6 | 114.784 | 15.252 | 1744450 | 1743890 | -4837.56 | 1743720
223.02 | 17.54 | 11165.2 |  | -2288.25 | -2700.45 | 117.024 | 16.86 | 1744640 | 1744730 | -28940.8 | -14799.1 | 114.72 | 15.356 | 1744450 | 1743890 | -4832.86 | 1743720
223.22 | 17.632 | 11141.7 |  | -2231.91 | -2694.82 | 116.784 | 16.988 | 1744640 | 1744730 | -28743.7 | -14763.4 | 114.68 | 15.456 | 1744450 | 1743890 | -4830.99 | 1743720
223.42 | 17.72 | 11120.1 |  | -2192.47 | -2688.24 | 116.512 | 17.12 | 1744640 | 1744730 | -28571.8 | -14724.9 | 114.608 | 15.564 | 1744450 | 1743890 | -4830.05 | 1743720
223.64 | 17.812 | 11096.6 |  | -2163.36 | -2680.73 | 116.224 | 17.252 | 1744640 | 1744730 | -28430 | -14697.7 | 114.536 | 15.668 | 1744450 | 1743890 | -4834.74 | 1743720
223.84 | 17.9 | 11074.1 |  | -2143.65 | -2676.97 | 115.904 | 17.384 | 1744640 | 1744730 | -28306.1 | -14663.8 | 114.464 | 15.772 | 1744450 | 1743890 | -4855.4 | 1743720
224.06 | 17.996 | 11051.6 |  | -2129.56 | -2675.1 | 115.568 | 17.524 | 1744640 | 1744730 | -28191.5 | -14618.8 | 114.384 | 15.876 | 1744450 | 1743890 | -4855.4 | 1743720
224.26 | 18.084 | 11029 |  | -2114.54 | -2668.52 | 115.192 | 17.664 | 1744640 | 1744730 | -28088.3 | -14569 | 114.296 | 15.984 | 1744450 | 1743890 | -4849.77 | 1743720
224.46 | 18.18 | 11009.3 |  | -2101.39 | -2661.95 | 114.792 | 17.804 | 1744640 | 1744730 | -27984 | -14518.3 | 114.208 | 16.092 | 1744450 | 1743890 | -4851.64 | 1743720
224.66 | 18.272 | 10984 |  | -2087.31 | -2656.32 | 114.352 | 17.952 | 1744640 | 1744730 | -27876.1 | -14464.8 | 114.112 | 16.2 | 1744450 | 1743890 | -4846.95 | 1743720
224.86 | 18.368 | 10959.5 |  | -2074.16 | -2653.5 | 113.872 | 18.104 | 1744640 | 1744730 | -27765.3 | -14422.5 | 114.008 | 16.308 | 1744450 | 1743890 | -4836.62 | 1743720
225.08 | 18.456 | 10932.3 |  | -2062.9 | -2637.54 | 113.344 | 18.256 | 1744640 | 1744730 | -27657.3 | -14413.1 | 113.88 | 16.428 | 1744450 | 1743890 | -4834.74 | 1743720
225.26 | 18.544 | 10897.6 |  | -2053.51 | -2623.45 | 112.768 | 18.412 | 1744640 | 1744730 | -27551.2 | -14389.7 | 113.768 | 16.536 | 1744450 | 1743890 | -4823.47 | 1743720
225.46 | 18.64 | 10863.8 |  | -2046.93 | -2612.19 | 112.128 | 18.572 | 1744640 | 1744730 | -27481.7 | -14376.5 | 113.624 | 16.648 | 1744450 | 1743890 | -4802.82 | 1743720
225.66 | 18.736 | 10836.5 |  | -2040.36 | -2598.1 | 111.424 | 18.744 | 1744640 | 1744730 | -27451.6 | -14380.3 | 113.48 | 16.768 | 1744450 | 1743890 | -4778.4 | 1743720
225.86 | 18.832 | 10813.1 |  | -2034.73 | -2585.9 | 110.624 | 18.912 | 1744640 | 1744730 | -27396.2 | -14375.6 | 113.312 | 16.884 | 1744450 | 1743890 | -4750.23 | 1743720
226.06 | 18.928 | 10794.3 |  | -2030.03 | -2581.2 | 109.704 | 19.092 | 1744640 | 1744730 | -27323 | -14345.5 | 113.144 | 17.004 | 1744450 | 1743890 | -4716.43 | 1743720
226.24 | 19.024 | 10776.4 |  | -2021.58 | -2577.45 | 108.664 | 19.28 | 1744640 | 1744730 | -27241.3 | -14304.2 | 112.968 | 17.12 | 1744450 | 1743890 | -4662.91 | 1743720
226.42 | 19.116 | 10758.6 |  | -2016.89 | -2569.93 | 107.416 | 19.472 | 1744640 | 1744730 | -27156.8 | -14269.5 | 112.768 | 17.244 | 1744450 | 1743890 | -4604.69 | 1743720
226.64 | 19.212 | 10742.6 |  | -2011.25 | -2560.54 | 105.752 | 19.68 | 1744640 | 1744730 | -27062 | -14206.6 | 112.552 | 17.372 | 1744450 | 1743890 | -4569.95 | 1743720
226.82 | 19.312 | 10728.6 |  | -2004.68 | -2555.85 | 103.16 | 19.896 | 1744640 | 1744730 | -26974.6 | -14142.7 | 112.32 | 17.488 | 1744450 | 1743890 | -4554.93 | 1743720
227 | 19.404 | 10713.5 |  | -1999.98 | -2552.09 | 0.016 | 20.244 | 1744640 | 1744730 | -26844.1 | -13957.7 | 112.072 | 17.62 | 1744450 | 1743890 | -4553.99 | 1743720
227.2 | 19.5 | 10697.6 |  | -1995.29 | -2547.4 | 0 | 20.48 | 1744640 | 1744730 | -26784 | -13889.2 | 111.8 | 17.748 | 1744450 | 1743890 | -4562.44 | 1743720
227.52 | 19.596 | 10690.1 |  | -1993.41 | -2541.76 | 0 | 20.72 | 1744640 | 1744730 | -26743.7 | -13820.7 | 111.52 | 17.88 | 1744450 | 1743890 | -4569.95 | 1743720
228.06 | 19.724 | 10702.3 |  | -1992.47 | -2538.95 | 0 | 20.964 | 1744640 | 1744730 | -26716.4 | -13741.8 | 111.208 | 18.012 | 1744450 | 1743890 | -4579.34 | 1743720
228.32 | 19.852 | 10714.5 |  | -1991.53 | -2537.07 | 0.008 | 21.188 | 1744640 | 1744730 | -26695.8 | -13672.3 | 110.888 | 18.148 | 1744450 | 1743890 | -4591.55 | 1743720
228.56 | 19.98 | 10710.7 |  | -1992.47 | -2533.31 | -0.008 | 21.28 | 1744640 | 1744730 | -26680.8 | -13666.7 | 110.528 | 18.284 | 1744450 | 1743890 | -4600 | 1743720
228.76 | 20.112 | 10702.3 |  | -1991.53 | -2532.38 | 0 | 21.284 | 1744640 | 1744730 | -26672.3 | -13674.2 | 110.136 | 18.428 | 1744450 | 1743890 | -4602.82 | 1743720
229 | 20.248 | 10689.1 |  | -1987.78 | -2526.74 | 0.008 | 21.284 | 1744640 | 1744730 | -26663.8 | -13671.4 | 109.72 | 18.568 | 1744450 | 1743890 | -4611.27 | 1743720
229.3 | 20.384 | 10675 |  | -1984.02 | -2520.17 | -0.008 | 21.168 | 1744640 | 1744730 | -26659.2 | -13684.5 | 109.264 | 18.716 | 1744450 | 1743890 | -4623.47 | 1743720
229.52 | 20.52 | 10652.5 |  | -1980.27 | -2514.53 | -0.472 | 19.992 | 1744640 | 1744730 | -26656.3 | -13406.6 | 108.768 | 18.868 | 1744450 | 1743890 | -4633.8 | 1743720
229.74 | 20.652 | 10632.8 |  | -1975.57 | -2512.66 | -8.472 | 17.848 | 1744640 | 1744730 | -26645.1 | -13354 | 108.232 | 19.02 | 1744450 | 1743890 | -4648.83 | 1743720
229.96 | 20.792 | 10611.2 |  | -1968.06 | -2506.08 | -7.976 | 17.24 | 1744640 | 1744730 | -26644.1 | -13337.1 | 107.664 | 19.184 | 1744450 | 1743890 | -4667.61 | 1743720
230.3 | 20.932 | 10594.3 |  | -1964.3 | -2499.51 | -7.728 | 16.664 | 1744640 | 1744730 | -26643.2 | -13324.9 | 107.016 | 19.344 | 1744450 | 1743890 | -4683.57 | 1743720
230.6 | 21.084 | 10577.4 |  | -1960.55 | -2494.82 | [6 empty] | 106.328 | 19.512 | 1744450 | 1743890 | -4697.65 | 1743720
230.82 | 21.232 | 10558.6 |  | -1958.67 | -2490.12 | [6 empty] | 105.528 | 19.688 | 1744450 | 1743890 | -4719.25 | 1743720
231.06 | 21.38 | 10534.2 |  | -1956.79 | -2484.49 | [6 empty] | 104.656 | 19.864 | 1744450 | 1743890 | -4724.88 | 1743720
231.3 | 21.536 | 10506 |  | -1956.79 | -2481.67 | [6 empty] | 103.648 | 20.052 | 1744450 | 1743890 | -4748.36 | 1743720
231.52 | 21.688 | 10481.6 |  | -1952.1 | -2475.1 | [6 empty] | 102.488 | 20.248 | 1744450 | 1743890 | -4760.56 | 1743720
231.76 | 21.836 | 10451.6 |  | -1951.16 | -2463.83 | [6 empty] | 101.112 | 20.456 | 1744450 | 1743890 | -4777.46 | 1743720
231.98 | 21.992 | 10417.8 |  | -1947.4 | -2455.38 | [6 empty] | 99.336 | 20.668 | 1744450 | 1743890 | -4785.92 | 1743720
232.2 | 22.144 | 10388.7 |  | -1941.77 | -2446.93 | [6 empty] | 96.68 | 20.9 | 1744450 | 1743890 | -4794.37 | 1743720
232.42 | 22.292 | 10356.7 |  | -1936.14 | -2440.36 | [6 empty] | 0 | 21.248 | 1744450 | 1743890 | -4798.12 | 1743720
232.64 | 22.444 | 10327.6 |  | -1929.56 | -2428.15 | [6 empty] | -0.008 | 21.492 | 1744450 | 1743890 | -4804.69 | 1743720
232.86 | 22.596 | 10296.6 |  | -1923.93 | -2419.7 | [6 empty] | -0.008 | 21.748 | 1744450 | 1743890 | -4805.63 | 1743720
233.08 | 22.748 | 10267.5 |  | -1922.05 | -2412.19 | [6 empty] | -0.008 | 21.972 | 1744450 | 1743890 | -4811.27 | 1743720
233.28 | 22.9 | 10238.4 |  | -1919.23 | -2403.74 | [6 empty] | -0.008 | 22.172 | 1744450 | 1743890 | -4822.54 | 1743720
233.48 | 23.048 | 10207.4 |  | -1915.48 | -2397.16 | [6 empty] | -0.008 | 22.196 | 1744450 | 1743890 | -4825.35 | 1743720
233.7 | 23.204 | 10181.1 |  | -1911.72 | -2396.23 | [6 empty] | -0.008 | 22.2 | 1744450 | 1743890 | -4831.92 | 1743720
233.88 | 23.356 | 10154.9 |  | -1910.78 | -2390.59 | [6 empty] | -0.016 | 22.196 | 1744450 | 1743890 | -4842.25 | 1743720
234.08 | 23.508 | 10126.7 |  | -1904.21 | -2383.08 | [6 empty] | -0.016 | 22.196 | 1744450 | 1743890 | -4847.89 | 1743720
234.28 | 23.664 | 10095.7 |  | -1900.46 | -2374.63 | [6 empty] | -0.016 | 22.196 | 1744450 | 1743890 | -4851.64 | 1743720
234.46 | 23.816 | 10063.8 |  | -1896.7 | -2371.81
234.64 | 23.968 | 10031.8 |  | -1890.13 | -2367.12
234.82 | 24.12 | 10001.8 |  | -1885.43 | -2359.61
235.02 | 24.272 | 9972.69 |  | -1881.68 | -2353.03
235.18 | 24.428 | 9944.53 |  | -1877.92 | -2343.64
235.38 | 24.588 | 9916.36 |  | -1874.16 | -2333.32
235.54 | 24.74 | 9888.19 |  | -1872.29 | -2329.56
235.74 | 24.896 | 9859.08 |  | -1867.59 | -2326.74
235.9 | 25.048 | 9830.91 |  | -1865.71 | -2321.11
236.06 | 25.208 | 9806.5 |  | -1861.96 | -2311.72
236.22 | 25.36 | 9779.27 |  | -1857.26 | -2307.96
236.38 | 25.516 | 9753.92 |  | -1854.45 | -2303.27
236.54 | 25.676 | 9728.56 |  | -1848.81 | -2293.88
236.68 | 25.824 | 9700.4 |  | -1845.06 | -2284.49
236.86 | 25.988 | 9675.98 |  | -1840.36 | -2275.1
237.02 | 26.148 | 9645 |  | -1838.48 | -2265.71
237.14 | 26.304 | 9618.71 |  | -1834.73 | -2257.26
237.3 | 26.46 | 9592.42 |  | -1832.85 | -2254.44
237.44 | 26.616 | 9569.88 |  | -1827.22 | -2245.05
237.58 | 26.772 | 9543.59 |  | -1825.34 | -2235.66
237.72 | 26.936 | 9519.18 |  | -1821.58 | -2225.34
237.86 | 27.092 | 9493.82 |  | -1815.95 | -2221.58
238.02 | 27.252 | 9462.84 |  | -1812.19 | -2215.01
238.16 | 27.42 | 9432.79 |  | -1808.44 | -2203.74
238.28 | 27.58 | 9402.75 |  | -1801.86 | -2193.41
238.4 | 27.736 | 9371.76 |  | -1801.86 | -2180.27
238.54 | 27.904 | 9341.71 |  | -1799.05 | -2170.88
238.66 | 28.068 | 9314.48 |  | -1799.05 | -2167.12
238.78 | 28.228 | 9289.13 |  | -1794.35 | -2161.49
238.9 | 28.384 | 9265.66 |  | -1791.54 | -2152.1
239.02 | 28.548 | 9236.55 |  | -1790.6 | -2135.2
239.12 | 28.704 | 9208.38 |  | -1790.6 | -2126.74
239.24 | 28.868 | 9179.27 |  | -1785.9 | -2120.17
239.36 | 29.024 | 9152.04 |  | -1782.15 | -2111.72
239.48 | 29.184 | 9127.63 |  | -1776.51 | -2102.33
239.6 | 29.36 | 9104.16 |  | -1770.88 | -2092.94
239.7 | 29.524 | 9080.68 |  | -1768.06 | -2084.49
239.8 | 29.688 | 9052.51 |  | -1769.94 | -2080.74
239.9 | 29.856 | 9029.04 |  | -1769 | -2081.67
240 | 30.02 | 8999.93 |  | -1766.18 | -2073.22
240.1 | 30.188 | 8970.82 |  | -1768.06 | -2065.71
240.2 | 30.352 | 8944.53 |  | -1765.24 | -2056.32
240.3 | 30.516 | 8918.24 |  | -1766.18 | -2053.51
240.38 | 30.688 | 8896.65 |  | -1759.61 | -2057.26
240.46 | 30.852 | 8875.99 |  | -1756.79 | -2049.75
240.56 | 31.024 | 8851.58 |  | -1753.04 | -2039.42
240.64 | 31.192 | 8830.92 |  | -1750.22 | -2034.73
240.74 | 31.356 | 8807.44 |  | -1749.28 | -2030.97
240.84 | 31.528 | 8781.15 |  | -1753.98 | -2030.03
240.92 | 31.696 | 8758.62 |  | -1752.1 | -2027.21
241 | 31.864 | 8731.39 |  | -1753.98 | -2021.58
241.06 | 32.036 | 8706.98 |  | -1753.98 | -2013.13
241.14 | 32.208 | 8684.44 |  | -1752.1 | -2006.56
241.22 | 32.376 | 8662.84 |  | -1751.16 | -2006.56
241.28 | 32.54 | 8643.13 |  | -1748.34 | -2007.5
241.34 | 32.716 | 8623.41 |  | -1747.4 | -2001.86
241.42 | 32.888 | 8601.81 |  | -1748.34 | -1994.35
241.48 | 33.056 | 8581.16 |  | -1749.28 | -1984.96
241.56 | 33.236 | 8554.86 |  | -1752.1 | -1984.02
241.6 | 33.404 | 8530.45 |  | -1750.22 | -1987.78
241.68 | 33.576 | 8505.1 |  | -1752.1 | -1977.45
241.74 | 33.752 | 8480.69 |  | -1748.34 | -1972.76
241.8 | 33.924 | 8457.21 |  | -1749.28 | -1967.12
241.84 | 34.096 | 8435.62 |  | -1749.28 | -1970.88
241.92 | 34.268 | 8419.65 |  | -1741.77 | -1964.3
241.96 | 34.444 | 8402.75 |  | -1740.83 | -1956.79
242.02 | 34.62 | 8385.85 |  | -1736.14 | -1950.22
242.06 | 34.792 | 8368.95 |  | -1738.02 | -1944.59
242.1 | 34.976 | 8348.29 |  | -1738.02 | -1933.32
242.16 | 35.148 | 8331.39 |  | -1739.89 | -1935.2
242.2 | 35.32 | 8314.49 |  | -1742.71 | -1934.26
242.24 | 35.5 | 8302.28 |  | -1741.77 | -1930.5
242.28 | 35.676 | 8288.2 |  | -1741.77 | -1918.3
242.32 | 35.852 | 8273.18 |  | -1739.89 | -1909.84
242.36 | 36.028 | 8255.34 |  | -1738.02 | -1915.48
242.4 | 36.208 | 8244.07 |  | -1734.26 | -1908.91
242.44 | 36.384 | 8229.05 |  | -1733.32 | -1897.64
242.46 | 36.56 | 8214.02 |  | -1733.32 | -1871.35
242.5 | 36.74 | 8198.06 |  | -1733.32 | -1859.14
242.52 | 36.916 | 8180.22 |  | -1738.95 | -1871.35
242.56 | 37.096 | 8166.14 |  | -1738.02 | -1868.53
242.58 | 37.284 | 8152.99 |  | -1737.08 | -1864.77
242.6 | 37.46 | 8142.66 |  | -1730.5 | -1862.9
242.62 | 37.64 | 8123.88 |  | -1729.56 | -1851.63
242.66 | 37.832 | 8107.92 |  | -1732.38 | -1848.81
242.66 | 38.008 | 8096.65 |  | -1726.75 | -1849.75
242.68 | 38.192 | 8084.45 |  | -1721.11 | -1842.24
242.7 | 38.376 | 8076 |  | -1716.42 | -1835.67
242.7 | 38.556 | 8061.91 |  | -1718.3 | -1826.28
242.74 | 38.74 | 8050.64 |  | -1721.11 | -1827.22
242.72 | 38.92 | 8037.5 |  | -1722.05 | -1830.03
242.74 | 39.108 | 8027.17 |  | -1720.17 | -1822.52
242.76 | 39.292 | 8016.84 |  | -1717.36 | -1813.13
242.74 | 39.472 | 8005.57 |  | -1713.6 | -1808.44
242.76 | 39.66 | 7991.49 |  | -1717.36 | -1801.86
242.74 | 39.844 | 7979.28 |  | -1714.54 | -1811.25
242.74 | 40.028 | 7971.77 |  | -1707.03 | -1805.62
242.76 | 40.224 | 7960.5 |  | -1707.03 | -1793.41
242.74 | 40.408 | 7947.36 |  | -1708.91 | -1782.15
242.74 | 40.592 | 7933.27 |  | -1712.66 | -1773.7
242.74 | 40.784 | 7919.19 |  | -1715.48 | -1779.33
242.72 | 40.972 | 7905.1 |  | -1716.42 | -1786.84
242.7 | 41.172 | 7895.71 |  | -1712.66 | -1782.15
242.7 | 41.36 | 7880.69 |  | -1715.48 | -1777.45
242.66 | 41.552 | 7869.42 |  | -1715.48 | -1765.24
242.66 | 41.736 | 7856.28 |  | -1709.85 | -1764.31
242.64 | 41.932 | 7845.01 |  | -1704.21 | -1763.37
242.6 | 42.132 | 7835.62 |  | -1698.58 | -1754.92
242.56 | 42.324 | 7822.48 |  | -1702.33 | -1743.65
242.54 | 42.512 | 7809.33 |  | -1700.46 | -1732.38
242.5 | 42.72 | 7793.37 |  | -1704.21 | -1720.17
242.48 | 42.908 | 7780.22 |  | -1714.54 | -1722.99
242.44 | 43.104 | 7774.59 |  | -1709.85 | -1728.63
242.4 | 43.312 | 7761.44 |  | -1713.6 | -1719.24
242.34 | 43.504 | 7746.42 |  | -1711.72 | -1707.97
242.3 | 43.7 | 7734.21 |  | -1708.91 | -1701.4
242.24 | 43.904 | 7724.82 |  | -1700.46 | -1699.52
242.18 | 44.1 | 7709.8 |  | -1698.58 | -1692.01
242.12 | 44.3 | 7691.96 |  | -1694.82 | -1676.98
242.04 | 44.496 | 7679.75 |  | -1695.76 | -1661.96
241.96 | 44.692 | 7663.79 |  | -1692.01 | -1652.57
241.86 | 44.904 | 7642.2 |  | -1697.64 | -1650.69
241.76 | 45.104 | 7629.99 |  | -1699.52 | -1667.59
241.68 | 45.308 | 7618.72 |  | -1696.7 | -1662.9
241.58 | 45.508 | 7605.58 |  | -1691.07 | -1650.69
241.46 | 45.708 | 7588.67 |  | -1683.56 | -1641.3
241.34 | 45.916 | 7576.47 |  | -1675.1 | -1638.49
241.22 | 46.12 | 7565.2 |  | -1663.84 | -1634.73
241.08 | 46.324 | 7552.06 |  | -1657.26 | -1627.22
240.92 | 46.528 | 7537.03 |  | -1653.51 | -1611.26
240.72 | 46.74 | 7520.13 |  | -1643.18 | -1592.48
240.54 | 46.948 | 7497.6 |  | -1636.61 | -1579.33
240.34 | 47.156 | 7476 |  | -1633.79 | -1590.6
240.12 | 47.36 | 7461.92 |  | -1621.58 | -1586.84
239.88 | 47.572 | 7444.07 |  | -1614.07 | -1573.7
239.6 | 47.788 | 7426.23 |  | -1589.66 | -1562.43
239.3 | 48 | 7406.52 |  | -1551.16 | -1552.1
238.94 | 48.216 | 7381.16 |  | -1526.75 | -1556.8
238.56 | 48.436 | 7352.06 |  | -1509.85 | -1553.98
238.16 | 48.656 | 7323.89 |  | -1496.7 | -1548.35
237.72 | 48.868 | 7293.84 |  | -1484.5 | -1534.26
237.24 | 49.092 | 7260.04 |  | -1481.68 | -1522.05
236.72 | 49.312 | 7217.79 |  | -1483.56 | -1523.93
236.16 | 49.532 | 7179.29 |  | -1480.74 | -1522.99
235.52 | 49.76 | 7137.97 |  | -1474.17 | -1513.6
234.86 | 49.988 | 7106.99 |  | -1473.23 | -1503.27
234.12 | 50.224 | 7075.06 |  | -1463.84 | -1496.7
233.34 | 50.452 | 7041.26 |  | -1458.2 | -1501.4
232.52 | 50.68 | 7014.97 |  | -1451.63 | -1503.27
231.6 | 50.924 | 6987.74 |  | -1442.24 | -1483.56
230.62 | 51.16 | 6965.21 |  | -1438.49 | -1464.78
229.6 | 51.396 | 6937.04 |  | -1444.12 | -1450.69
228.44 | 51.652 | 6906.05 |  | -1453.51 | -1465.72
227.26 | 51.892 | 6886.33 |  | -1458.2 | -1476.98
225.98 | 52.132 | 6876 |  | -1443.18 | -1472.29
224.54 | 52.392 | 6851.59 |  | -1453.51 | -1459.14
222.96 | 52.648 | 6841.26 |  | -1446 | -1450.69
221.18 | 52.916 | 6823.42 |  | -1447.88 | -1447.88
219.08 | 53.2 | 6807.46 |  | -1445.06 | -1451.63
216.6 | 53.488 | 6804.64 |  | -1429.1 | -1434.73
213.72 | 53.78 | 6788.68 |  | -1431.91 | -1425.34
210.72 | 54.084 | 6785.86 |  | -1419.71 | -1416.89
207.4 | 54.396 | 6774.6 |  | -1420.65 | -1402.81
203.8 | 54.72 | 6745.49 |  | -1440.36 | -1434.73
199.5 | 55.056 | 6740.79 |  | -1429.1 | -1439.43
194.16 | 55.4 | 6737.04 |  | -1421.59 | -1428.16
187.4 | 55.768 | 6736.1 |  | -1405.62 | -1407.5
177.7 | 56.148 | 6721.08 |  | -1405.62 | -1405.62
-0.2 | 56.9 | 6476.95 |  | -1366.19 | -1413.13
-0.2 | 57.176 | 6480.7 |  | -1369.94 | -1414.07
-0.2 | 57.396 | 6487.27 |  | -1377.45 | -1396.23
-0.18 | 57.476 | 6493.85 |  | -1380.27 | -1384.03
-0.18 | 57.552 | 6500.42 |  | -1388.72 | -1376.52

## 形状計測
板厚 | 試験体名 | 板厚-1 (mm) | 板厚-2 (mm) | 板厚-3 (mm) | 板幅-1 (mm) | 板幅-2 (mm) | 板幅-3 (mm) | 標点間距離 表 (mm) | 標点間距離 裏 (mm) | 標点間距離 表 試験後 (mm) | 標点間距離 裏 試験後 (mm)

## 備考欄
降伏応力求め方
1 | 上降伏点，下降伏点，降伏棚が明確に表れたため上降伏点の荷重で定義した．
2 | 明確な降伏点が生じなかったため，0.2%オフセット耐力とした．
3
4
弾性係数求め方
1 | 100~250N/mm2の範囲で最小二乗法を実行．直線の傾きを弾性係数とした．
2 | 0.2Py~0.7Pyで最小二乗法を実行．直線の傾きを弾性係数とした．
3
4
100~250N/mm2の範囲で最小二乗法を実行．直線の傾きを弾性係数とした．
ポアソン比求め方
1 | 100~250N/mm2の範囲における載荷軸方向ひずみと載荷直角軸方向ひずみの傾きよりとしたグラフを描き最小二乗法を実行し，その傾きをポアソン比とした．
2 | 0.2Py~0.7Pyの範囲におけるポアソン比の平均とした．
3
4